## GRANULOMETRÍA
Obra: | PUENTE PEATONAL |  |  |  |  | Descripción | GRANULOMETRÍA
Localización: | PIPR MOLINITO |  |  |  |  | Fecha: | 2017-11-29
PCA: | 1 | Muestra N°: | 1 |  |  | Laboratorista: | RBM
Prueba N°: | 1 | Profundidad: | 3.00 m
CONTENIDO NATURAL DE AGUA
Tara No. | Peso de la tara | Peso tara + suelo húmedo (g) | Peso tara + suelo seco (g) | Peso del agua (g) | Peso del suelo seco (g) | Contenido de agua (%)
1 | 100 | 1100 | 905.6 | 194.4 | 805.6 | 24.13108
GRANULOMETRÍA
Designación de la malla | Abertura nominal (mm) | Peso retenido (g) | Retenido (%) | Retenido acumulado (%) | Pasa (%) |  | COEFICIENTES DE UNIFORMIDAD Y CURVATURA
3
3" | 76.2 | 0 | 0 | 0 | 100 |  |  |  | 2
2" | 50.8 | 0 | 0 | 0 | 100 |  | D10= | 0
1" | 25.4 | 0 | 0 | 0 | 100 |  | D30= | 0
3/4" | 19.05 | 0 | 0 | 0 | 100 |  | D60= | 0
1/2" | 12.7 | 0 | 0 | 0 | 100 |  | CU= | NO DETERMINADO
3/8" | 9.525 | 0 | 0 | 0 | 100 |  | CC= | NO DETERMINADO
1/4" | 6.35 | 30.2 | 3.748759 | 3.748759 | 96.25124
N°4 | 4.75 | 50.36 | 6.251241 | 10 | 90
N°10 | 2 | 5.84 | 5.256 | 5.256 | 84.744 |  | PORCENTAJE DE RANGO DE TAMAÑOS
N°20 | 0.85 | 4.46 | 4.014 | 9.27 | 80.73
N°40 | 0.425 | 7.65 | 6.885 | 16.155 | 73.845
N°60 | 0.25 | 9.48 | 8.532 | 24.687 | 65.313 |  | %G= | 10
N°100 | 0.15 | 10.36 | 9.324 | 34.011 | 55.989 |  | %S= | 48.213
N°200 | 0.075 | 15.78 | 14.202 | 48.213 | 41.787 |  | %F= | 41.787
↓N°200 | - | 46.43 | 41.787 | 90 | 0
TOTAL |  | 100 | - | - | -
ESTUDIO Y PROYECTO PARA LA CONSTRUCCIÓN DEL COMPLEJO VIAL METROPOLITANO "TLAXCALA"

## CLASIFICACIÓN
Obra: | PUENTE PEATONAL |  |  |  | Descripción | CLASIFICACIÓN
Localización: | PIPR MOLINITO |  |  |  | Fecha: | 2017-11-29
PCA: | 1 | Muestra N°: | 1 |  | Laboratorista: | RBM
Prueba N°: | 1 | Profundidad: | 3.00 m
Ecuación A
[8 empty] | Curva de fluidez |  | 20 | 0
[8 empty] | m | -5.874 | 100 | 58.4
[8 empty] | b | 53.617
Ecuación B
[10 empty] | 50 | 0
[10 empty] | 50 | 60
Lím sup. CL-ML
[10 empty] | 7 | 0
[10 empty] | 7 | 29
Lím inf. CL-ML
[10 empty] | 4 | 0
[10 empty] | 4 | 26
WL= | 34.70932 |  |  |  | CLASIFICACIÓN S.U.C.S.
WP= | 24.46429 |  |  |  | SM - ARENA LIMOSA
IP | 10.24504
LÍMITE LÍQUIDO
Número de golpes | Tara No. | Peso de la tara (g) | Peso tara + suelo húmedo (g) | Peso tara + suelo seco (g) | Peso del agua (g) | Peso del suelo seco (g) | Contenido de agua (%)
34 | 1 | 10.254 | 14.125 | 13.1654 | 0.9596 | 2.9114 | 32.96009
30 | 2 | 10.265 | 13.987 | 13.051 | 0.936 | 2.786 | 33.59655
23 | 3 | 8.14 | 12.987 | 11.727 | 1.26 | 3.587 | 35.12685
19 | 4 | 10.254 | 14.254 | 13.187 | 1.067 | 2.933 | 36.37913
LÍMITE PLÁSTICO
Tara No. | Peso de la tara | Peso tara + suelo húmedo (g) | Peso tara + suelo seco (g) | Peso del agua (g) | Peso del suelo seco (g) | Contenido de agua (%)
1 | 8.362 | 9.059 | 8.922 | 0.137 | 0.56 | 24.46429
CL
CH
ML
ESTUDIO Y PROYECTO PARA LA CONSTRUCCIÓN DEL COMPLEJO VIAL METROPOLITANO "TLAXCALA"