## GRANULOMETRÍA
Obra: | PUENTE PEATONAL |  |  |  |  | Descripción | GRANULOMETRÍA
Localización: | PIPR MOLINITO |  |  |  |  | Fecha: | 2017-11-29
PCA: | 2 | Muestra N°: | 2 |  |  | Laboratorista: | RBM
Prueba N°: | 2 | Profundidad: | 2.50 m
CONTENIDO NATURAL DE AGUA
Tara No. | Peso de la tara | Peso tara + suelo húmedo (g) | Peso tara + suelo seco (g) | Peso del agua (g) | Peso del suelo seco (g) | Contenido de agua (%)
1 | 100 | 1100 | 863.9 | 236.1 | 763.9 | 30.90719
GRANULOMETRÍA
Designación de la malla | Abertura nominal (mm) | Peso retenido (g) | Retenido (%) | Retenido acumulado (%) | Pasa (%) |  | COEFICIENTES DE UNIFORMIDAD Y CURVATURA
3
3" | 76.2 | 0 | 0 | 0 | 100 |  |  |  | 2
2" | 50.8 | 0 | 0 | 0 | 100 |  | D10= | 0
1" | 25.4 | 0 | 0 | 0 | 100 |  | D30= | 0
3/4" | 19.05 | 0 | 0 | 0 | 100 |  | D60= | 0
1/2" | 12.7 | 0 | 0 | 0 | 100 |  | CU= | NO DETERMINADO
3/8" | 9.525 | 0 | 0 | 0 | 100 |  | CC= | NO DETERMINADO
1/4" | 6.35 | 0 | 0 | 0 | 100
N°4 | 4.75 | 8.2 | 1.073439 | 1.073439 | 98.92656
N°10 | 2 | 1.25 | 1.236582 | 1.236582 | 97.68998 |  | PORCENTAJE DE RANGO DE TAMAÑOS
N°20 | 0.85 | 2.36 | 2.334667 | 3.571249 | 95.35531
N°40 | 0.425 | 5.15 | 5.094718 | 8.665967 | 90.26059
N°60 | 0.25 | 9.15 | 9.05178 | 17.71775 | 81.20881 |  | %G= | 1.073439
N°100 | 0.15 | 10.68 | 10.56536 | 28.2831 | 70.64346 |  | %S= | 49.65124
N°200 | 0.075 | 21.6 | 21.36814 | 49.65124 | 49.27532 |  | %F= | 49.27532
↓N°200 | - | 49.81 | 49.27532 | 98.92656 | 0
TOTAL |  | 100 | - | - | -
ESTUDIO Y PROYECTO PARA LA CONSTRUCCIÓN DEL COMPLEJO VIAL METROPOLITANO "TLAXCALA"

## CLASIFICACIÓN
Obra: | PUENTE PEATONAL |  |  |  | Descripción | CLASIFICACIÓN
Localización: | PIPR MOLINITO |  |  |  | Fecha: | 2017-11-29
PCA: | 2 | Muestra N°: | 2 |  | Laboratorista: | RBM
Prueba N°: | 2 | Profundidad: | 2.50 m
Ecuación A
[8 empty] | Curva de fluidez |  | 20 | 0
[8 empty] | m | -8.991 | 100 | 58.4
[8 empty] | b | 69.344
Ecuación B
[10 empty] | 50 | 0
[10 empty] | 50 | 60
Lím sup. CL-ML
[10 empty] | 7 | 0
[10 empty] | 7 | 29
Lím inf. CL-ML
[10 empty] | 4 | 0
[10 empty] | 4 | 26
WL= | 40.40309 |  |  |  | CLASIFICACIÓN S.U.C.S.
WP= | 23.97959 |  |  |  | SM - ARENA LIMOSA
IP | 16.4235
LÍMITE LÍQUIDO
Número de golpes | Tara No. | Peso de la tara (g) | Peso tara + suelo húmedo (g) | Peso tara + suelo seco (g) | Peso del agua (g) | Peso del suelo seco (g) | Contenido de agua (%)
34 | 1 | 28.65 | 34.64 | 33.001 | 1.639 | 4.351 | 37.6695
30 | 2 | 28.32 | 33.39 | 31.981 | 1.409 | 3.661 | 38.48675
23 | 3 | 28.94 | 32.541 | 31.481 | 1.06 | 2.541 | 41.71586
19 | 4 | 28.98 | 32.501 | 31.45 | 1.051 | 2.47 | 42.55061
LÍMITE PLÁSTICO
Tara No. | Peso de la tara | Peso tara + suelo húmedo (g) | Peso tara + suelo seco (g) | Peso del agua (g) | Peso del suelo seco (g) | Contenido de agua (%)
1 | 4.511 | 5.24 | 5.099 | 0.141 | 0.588 | 23.97959
CL
CH
ML
ESTUDIO Y PROYECTO PARA LA CONSTRUCCIÓN DEL COMPLEJO VIAL METROPOLITANO "TLAXCALA"