## GRANULOMETRÍA
Obra: | PUENTE ENTRONQUE MOLINITO |  |  |  |  | Descripción | GRANULOMETRÍA
Localización: | KM 28+980 |  |  |  |  | Fecha: | 2017-12-05
SPT: | 1 | Muestra N°: | 2 |  |  | Laboratorista: | JARC
Prueba N°: | 1 | Profundidad: | 0.60 -1.20 m
CONTENIDO NATURAL DE AGUA
Tara No. | Peso de la tara | Peso tara + suelo húmedo (g) | Peso tara + suelo seco (g) | Peso del agua (g) | Peso del suelo seco (g) | Contenido de agua (%)
1 | 70.6 | 466.2 | 416.2 | 50 | 345.6 | 14.46759
GRANULOMETRÍA
Designación de la malla | Abertura nominal (mm) | Peso retenido (g) | Retenido (%) | Retenido acumulado (%) | Pasa (%) |  | COEFICIENTES DE UNIFORMIDAD Y CURVATURA
3
3" | 76.2 | 0 | 0 | 0 | 100 |  |  |  | 2
2" | 50.8 | 0 | 0 | 0 | 100 |  | D10= | 0
1" | 25.4 | 0 | 0 | 0 | 100 |  | D30= | 0
3/4" | 19.05 | 0 | 0 | 0 | 100 |  | D60= | 0
1/2" | 12.7 | 0 | 0 | 0 | 100 |  | CU= | NO DETERMINADO
3/8" | 9.525 | 0 | 0 | 0 | 100 |  | CC= | NO DETERMINADO
1/4" | 6.35 | 0 | 0 | 0 | 100
N°4 | 4.75 | 20 | 5.787037 | 5.787037 | 94.21296
N°10 | 2 | 0.4 | 0.7537037 | 0.7537037 | 93.45926 |  | PORCENTAJE DE RANGO DE TAMAÑOS
N°20 | 0.85 | 1.52 | 2.864074 | 3.617778 | 90.59519
N°40 | 0.425 | 3.81 | 7.179028 | 10.79681 | 83.41616
N°60 | 0.25 | 5.36 | 10.09963 | 20.89644 | 73.31653 |  | %G= | 5.787037
N°100 | 0.15 | 6.21 | 11.70125 | 32.59769 | 61.61528 |  | %S= | 48.44431
N°200 | 0.075 | 8.41 | 15.84662 | 48.44431 | 45.76866 |  | %F= | 45.76866
↓N°200 | - | 24.29 | 45.76866 | 94.21296 | 0
TOTAL |  | 50 | - | - | -
ESTUDIO Y PROYECTO PARA LA CONSTRUCCIÓN DEL COMPLEJO VIAL METROPOLITANO "TLAXCALA"

## CLASIFICACIÓN
Obra: | PUENTE ENTRONQUE MOLINITO |  |  |  | Descripción | CLASIFICACIÓN
Localización: | KM 28+980 |  |  |  | Fecha: | 2017-12-05
SPT: | 1 | Muestra N°: | 2 |  | Laboratorista: | JARC
Prueba N°: | 1 | Profundidad: | 0.60 -1.20 m
Ecuación A
[8 empty] | Curva de fluidez |  | 20 | 0
[8 empty] | m | -8.645 | 100 | 58.4
[8 empty] | b | 57.007
Ecuación B
[10 empty] | 50 | 0
[10 empty] | 50 | 60
Lím sup. CL-ML
[10 empty] | 7 | 0
[10 empty] | 7 | 29
Lím inf. CL-ML
[10 empty] | 4 | 0
[10 empty] | 4 | 26
WL= | 29.17982 |  |  |  | CLASIFICACIÓN S.U.C.S.
WP= | 15.875 |  |  |  | SC- ARENA ARCILLOSA
IP | 13.30482
LÍMITE LÍQUIDO
Número de golpes | Tara No. | Peso de la tara (g) | Peso tara + suelo húmedo (g) | Peso tara + suelo seco (g) | Peso del agua (g) | Peso del suelo seco (g) | Contenido de agua (%)
32 | 1 | 10.25 | 14.65 | 13.721 | 0.929 | 3.471 | 26.76462
29 | 2 | 9.147 | 13.254 | 12.345 | 0.909 | 3.198 | 28.42402
22 | 3 | 8.97 | 12.974 | 12.0558 | 0.9182 | 3.0858 | 29.75565
19 | 4 | 10.25 | 13.907 | 13.024 | 0.883 | 2.774 | 31.83129
LÍMITE PLÁSTICO
Tara No. | Peso de la tara | Peso tara + suelo húmedo (g) | Peso tara + suelo seco (g) | Peso del agua (g) | Peso del suelo seco (g) | Contenido de agua (%)
1 | 8.864 | 9.791 | 9.664 | 0.127 | 0.8 | 15.875
CL
CH
ML
ESTUDIO Y PROYECTO PARA LA CONSTRUCCIÓN DEL COMPLEJO VIAL METROPOLITANO "TLAXCALA"