## GRANULOMETRÍA
Obra: | PUENTE ENTRONQUE MOLINITO |  |  |  |  | Descripción | GRANULOMETRÍA
Localización: | KM 28+980 |  |  |  |  | Fecha: | 2017-12-05
SPT: | 1 | Muestra N°: | 14 |  |  | Laboratorista: | JARC
Prueba N°: | 1 | Profundidad: | 7.70 - 8.30 m
CONTENIDO NATURAL DE AGUA
Tara No. | Peso de la tara | Peso tara + suelo húmedo (g) | Peso tara + suelo seco (g) | Peso del agua (g) | Peso del suelo seco (g) | Contenido de agua (%)
1 | 70.1 | 591.5 | 503.5 | 88 | 433.4 | 20.30457
GRANULOMETRÍA
Designación de la malla | Abertura nominal (mm) | Peso retenido (g) | Retenido (%) | Retenido acumulado (%) | Pasa (%) |  | COEFICIENTES DE UNIFORMIDAD Y CURVATURA
3
3" | 76.2 | 0 | 0 | 0 | 100 |  |  |  | 2
2" | 50.8 | 0 | 0 | 0 | 100 |  | D10= | 0
1" | 25.4 | 0 | 0 | 0 | 100 |  | D30= | 0
3/4" | 19.05 | 0 | 0 | 0 | 100 |  | D60= | 0
1/2" | 12.7 | 0 | 0 | 0 | 100 |  | CU= | NO DETERMINADO
3/8" | 9.525 | 0 | 0 | 0 | 100 |  | CC= | NO DETERMINADO
1/4" | 6.35 | 0 | 0 | 0 | 100
N°4 | 4.75 | 37.62 | 8.680203 | 8.680203 | 91.3198
N°10 | 2 | 8.25 | 15.06777 | 15.06777 | 76.25203 |  | PORCENTAJE DE RANGO DE TAMAÑOS
N°20 | 0.85 | 7.61 | 13.89887 | 28.96664 | 62.35316
N°40 | 0.425 | 7.44 | 13.58839 | 42.55503 | 48.76477
N°60 | 0.25 | 4.79 | 8.748437 | 51.30346 | 40.01634 |  | %G= | 8.680203
N°100 | 0.15 | 4.3 | 7.853503 | 59.15696 | 32.16283 |  | %S= | 69.51263
N°200 | 0.075 | 5.67 | 10.35566 | 69.51263 | 21.80717 |  | %F= | 21.80717
↓N°200 | - | 11.94 | 21.80717 | 91.3198 | 0
TOTAL |  | 50 | - | - | -
ESTUDIO Y PROYECTO PARA LA CONSTRUCCIÓN DEL COMPLEJO VIAL METROPOLITANO "TLAXCALA"

## CLASIFICACIÓN
Obra: | PUENTE ENTRONQUE MOLINITO |  |  |  | Descripción | CLASIFICACIÓN
Localización: | KM 28+980 |  |  |  | Fecha: | 2017-12-05
SPT: | 1 | Muestra N°: | 14 |  | Laboratorista: | JARC
Prueba N°: | 1 | Profundidad: | 7.70 - 8.30 m
Ecuación A
[8 empty] | Curva de fluidez |  | 20 | 0
[8 empty] | m | -8.354 | 100 | 58.4
[8 empty] | b | 53.327
Ecuación B
[10 empty] | 50 | 0
[10 empty] | 50 | 60
Lím sup. CL-ML
[10 empty] | 7 | 0
[10 empty] | 7 | 29
Lím inf. CL-ML
[10 empty] | 4 | 0
[10 empty] | 4 | 26
WL= | 26.43651 |  |  |  | CLASIFICACIÓN S.U.C.S.
WP= | 24.29285 |  |  |  | SM- ARENA LIMOSA
IP | 2.143666
LÍMITE LÍQUIDO
Número de golpes | Tara No. | Peso de la tara (g) | Peso tara + suelo húmedo (g) | Peso tara + suelo seco (g) | Peso del agua (g) | Peso del suelo seco (g) | Contenido de agua (%)
30 | 1 | 10.593 | 14.481 | 13.704 | 0.777 | 3.111 | 24.97589
27 | 2 | 10.838 | 15.116 | 14.242 | 0.874 | 3.404 | 25.67568
23 | 3 | 9.174 | 13.353 | 12.459 | 0.894 | 3.285 | 27.21461
21 | 4 | 10.283 | 14.642 | 13.692 | 0.95 | 3.409 | 27.86741
LÍMITE PLÁSTICO
Tara No. | Peso de la tara | Peso tara + suelo húmedo (g) | Peso tara + suelo seco (g) | Peso del agua (g) | Peso del suelo seco (g) | Contenido de agua (%)
1 | 8.661 | 10.155 | 9.863 | 0.292 | 1.202 | 24.29285
CL
CH
ML
ESTUDIO Y PROYECTO PARA LA CONSTRUCCIÓN DEL COMPLEJO VIAL METROPOLITANO "TLAXCALA"