## GRANULOMETRÍA
Obra: | PUENTE ENTRONQUE MOLINITO |  |  |  |  | Descripción | GRANULOMETRÍA
Localización: | KM 28+980 |  |  |  |  | Fecha: | 2017-12-05
SPT: | 1 | Muestra N°: | 17 |  |  | Laboratorista: | JARC
Prueba N°: | 1 | Profundidad: | 9.50 - 10.10 m
CONTENIDO NATURAL DE AGUA
Tara No. | Peso de la tara | Peso tara + suelo húmedo (g) | Peso tara + suelo seco (g) | Peso del agua (g) | Peso del suelo seco (g) | Contenido de agua (%)
1 | 85.7 | 571.5 | 488.8 | 82.7 | 403.1 | 20.516
GRANULOMETRÍA
Designación de la malla | Abertura nominal (mm) | Peso retenido (g) | Retenido (%) | Retenido acumulado (%) | Pasa (%) |  | COEFICIENTES DE UNIFORMIDAD Y CURVATURA
3
3" | 76.2 | 0 | 0 | 0 | 100 |  |  |  | 2
2" | 50.8 | 0 | 0 | 0 | 100 |  | D10= | 0
1" | 25.4 | 0 | 0 | 0 | 100 |  | D30= | 0
3/4" | 19.05 | 0 | 0 | 0 | 100 |  | D60= | 0
1/2" | 12.7 | 0 | 0 | 0 | 100 |  | CU= | NO DETERMINADO
3/8" | 9.525 | 0 | 0 | 0 | 100 |  | CC= | NO DETERMINADO
1/4" | 6.35 | 0 | 0 | 0 | 100
N°4 | 4.75 | 8.05 | 1.997023 | 1.997023 | 98.00298
N°10 | 2 | 1.45 | 2.842086 | 2.842086 | 95.16089 |  | PORCENTAJE DE RANGO DE TAMAÑOS
N°20 | 0.85 | 2.88 | 5.644971 | 8.487058 | 89.51592
N°40 | 0.425 | 7.23 | 14.17123 | 22.65829 | 75.34469
N°60 | 0.25 | 7.84 | 15.36687 | 38.02516 | 59.97782 |  | %G= | 1.997023
N°100 | 0.15 | 8.96 | 17.56213 | 55.58729 | 42.41569 |  | %S= | 76.42272
N°200 | 0.075 | 10.63 | 20.83543 | 76.42272 | 21.58026 |  | %F= | 21.58026
↓N°200 | - | 11.01 | 21.58026 | 98.00298 | 0
TOTAL |  | 50 | - | - | -
ESTUDIO Y PROYECTO PARA LA CONSTRUCCIÓN DEL COMPLEJO VIAL METROPOLITANO "TLAXCALA"

## CLASIFICACIÓN
Obra: | PUENTE ENTRONQUE MOLINITO |  |  |  | Descripción | CLASIFICACIÓN
Localización: | KM 28+980 |  |  |  | Fecha: | 2017-12-05
SPT: | 1 | Muestra N°: | 17 |  | Laboratorista: | JARC
Prueba N°: | 1 | Profundidad: | 9.50 - 10.10 m
Ecuación A
[8 empty] | Curva de fluidez |  | 20 | 0
[8 empty] | m | -8.072 | 100 | 58.4
[8 empty] | b | 52.649
Ecuación B
[10 empty] | 50 | 0
[10 empty] | 50 | 60
Lím sup. CL-ML
[10 empty] | 7 | 0
[10 empty] | 7 | 29
Lím inf. CL-ML
[10 empty] | 4 | 0
[10 empty] | 4 | 26
WL= | 26.66623 |  |  |  | CLASIFICACIÓN S.U.C.S.
WP= | 22.91139 |  |  |  | SM- ARENA LIMOSA
IP | 3.754842
LÍMITE LÍQUIDO
Número de golpes | Tara No. | Peso de la tara (g) | Peso tara + suelo húmedo (g) | Peso tara + suelo seco (g) | Peso del agua (g) | Peso del suelo seco (g) | Contenido de agua (%)
31 | 1 | 11.431 | 15.183 | 14.434 | 0.749 | 3.003 | 24.94172
28 | 2 | 9.892 | 13.729 | 12.947 | 0.782 | 3.055 | 25.59738
23 | 3 | 10.692 | 14.152 | 13.402 | 0.75 | 2.71 | 27.67528
20 | 4 | 10.211 | 14.353 | 13.44 | 0.913 | 3.229 | 28.27501
LÍMITE PLÁSTICO
Tara No. | Peso de la tara | Peso tara + suelo húmedo (g) | Peso tara + suelo seco (g) | Peso del agua (g) | Peso del suelo seco (g) | Contenido de agua (%)
1 | 9.132 | 10.103 | 9.922 | 0.181 | 0.79 | 22.91139
CL
CH
ML
ESTUDIO Y PROYECTO PARA LA CONSTRUCCIÓN DEL COMPLEJO VIAL METROPOLITANO "TLAXCALA"