## GRANULOMETRÍA
Obra: | PUENTE ENTRONQUE MOLINITO |  |  |  |  | Descripción | GRANULOMETRÍA
Localización: | KM 28+980 |  |  |  |  | Fecha: | 2017-12-05
SPT: | 1 | Muestra N°: | 20 |  |  | Laboratorista: | JARC
Prueba N°: | 1 | Profundidad: | 11.30 - 11.70 m
CONTENIDO NATURAL DE AGUA
Tara No. | Peso de la tara | Peso tara + suelo húmedo (g) | Peso tara + suelo seco (g) | Peso del agua (g) | Peso del suelo seco (g) | Contenido de agua (%)
1 | 71.4 | 563.8 | 483.6 | 80.2 | 412.2 | 19.45657
GRANULOMETRÍA
Designación de la malla | Abertura nominal (mm) | Peso retenido (g) | Retenido (%) | Retenido acumulado (%) | Pasa (%) |  | COEFICIENTES DE UNIFORMIDAD Y CURVATURA
3
3" | 76.2 | 0 | 0 | 0 | 100 |  |  |  | 2
2" | 50.8 | 0 | 0 | 0 | 100 |  | D10= | 0
1" | 25.4 | 0 | 0 | 0 | 100 |  | D30= | 0
3/4" | 19.05 | 0 | 0 | 0 | 100 |  | D60= | 0
1/2" | 12.7 | 0 | 0 | 0 | 100 |  | CU= | NO DETERMINADO
3/8" | 9.525 | 0 | 0 | 0 | 100 |  | CC= | NO DETERMINADO
1/4" | 6.35 | 0 | 0 | 0 | 100
N°4 | 4.75 | 18.6 | 4.512373 | 4.512373 | 95.48763
N°10 | 2 | 3.3 | 6.302183 | 6.302183 | 89.18544 |  | PORCENTAJE DE RANGO DE TAMAÑOS
N°20 | 0.85 | 5.26 | 10.0453 | 16.34748 | 79.14015
N°40 | 0.425 | 9.86 | 18.83016 | 35.17764 | 60.30999
N°60 | 0.25 | 8.49 | 16.2138 | 51.39144 | 44.09619 |  | %G= | 4.512373
N°100 | 0.15 | 5.93 | 11.32483 | 62.71627 | 32.77135 |  | %S= | 73.62096
N°200 | 0.075 | 5.71 | 10.90469 | 73.62096 | 21.86667 |  | %F= | 21.86667
↓N°200 | - | 11.45 | 21.86667 | 95.48763 | 0
TOTAL |  | 50 | - | - | -
ESTUDIO Y PROYECTO PARA LA CONSTRUCCIÓN DEL COMPLEJO VIAL METROPOLITANO "TLAXCALA"

## CLASIFICACIÓN
Obra: | PUENTE ENTRONQUE MOLINITO |  |  |  | Descripción | CLASIFICACIÓN
Localización: | KM 28+980 |  |  |  | Fecha: | 2017-12-05
SPT: | 1 | Muestra N°: | 20 |  | Laboratorista: | JARC
Prueba N°: | 1 | Profundidad: | 11.30 - 11.70 m
Ecuación A
[8 empty] | Curva de fluidez |  | 20 | 0
[8 empty] | m | -12.23 | 100 | 58.4
[8 empty] | b | 66.63
Ecuación B
[10 empty] | 50 | 0
[10 empty] | 50 | 60
Lím sup. CL-ML
[10 empty] | 7 | 0
[10 empty] | 7 | 29
Lím inf. CL-ML
[10 empty] | 4 | 0
[10 empty] | 4 | 26
WL= | 27.26315 |  |  |  | CLASIFICACIÓN S.U.C.S.
WP= | 23.37992 |  |  |  | SM- ARENA LIMOSA
IP | 3.883225
LÍMITE LÍQUIDO
Número de golpes | Tara No. | Peso de la tara (g) | Peso tara + suelo húmedo (g) | Peso tara + suelo seco (g) | Peso del agua (g) | Peso del suelo seco (g) | Contenido de agua (%)
32 | 1 | 10.524 | 15.121 | 14.227 | 0.894 | 3.703 | 24.14259
29 | 2 | 10.743 | 14.892 | 14.056 | 0.836 | 3.313 | 25.23393
24 | 3 | 9.829 | 13.523 | 12.706 | 0.817 | 2.877 | 28.39764
20 | 4 | 9.472 | 13.672 | 12.712 | 0.96 | 3.24 | 29.62963
LÍMITE PLÁSTICO
Tara No. | Peso de la tara | Peso tara + suelo húmedo (g) | Peso tara + suelo seco (g) | Peso del agua (g) | Peso del suelo seco (g) | Contenido de agua (%)
1 | 8.572 | 9.543 | 9.359 | 0.184 | 0.787 | 23.37992
CL
CH
ML
ESTUDIO Y PROYECTO PARA LA CONSTRUCCIÓN DEL COMPLEJO VIAL METROPOLITANO "TLAXCALA"