## GRANULOMETRÍA
Obra: | PUENTE ENTRONQUE MOLINITO |  |  |  |  | Descripción | GRANULOMETRÍA
Localización: | KM 28+980 |  |  |  |  | Fecha: | 2017-12-05
SPT: | 1 | Muestra N°: | 27 |  |  | Laboratorista: | JARC
Prueba N°: | 1 | Profundidad: | 17.90 - 18.25 m
CONTENIDO NATURAL DE AGUA
Tara No. | Peso de la tara | Peso tara + suelo húmedo (g) | Peso tara + suelo seco (g) | Peso del agua (g) | Peso del suelo seco (g) | Contenido de agua (%)
1 | 74.7 | 398.2 | 321.9 | 76.3 | 247.2 | 30.8657
GRANULOMETRÍA
Designación de la malla | Abertura nominal (mm) | Peso retenido (g) | Retenido (%) | Retenido acumulado (%) | Pasa (%) |  | COEFICIENTES DE UNIFORMIDAD Y CURVATURA
3
3" | 76.2 | 0 | 0 | 0 | 100 |  |  |  | 2
2" | 50.8 | 0 | 0 | 0 | 100 |  | D10= | 0
1" | 25.4 | 0 | 0 | 0 | 100 |  | D30= | 0
3/4" | 19.05 | 0 | 0 | 0 | 100 |  | D60= | 0
1/2" | 12.7 | 0 | 0 | 0 | 100 |  | CU= | NO DETERMINADO
3/8" | 9.525 | 0 | 0 | 0 | 100 |  | CC= | NO DETERMINADO
1/4" | 6.35 | 0 | 0 | 0 | 100
N°4 | 4.75 | 17.35 | 7.018608 | 7.018608 | 92.98139
N°10 | 2 | 5.53 | 10.28374 | 10.28374 | 82.69765 |  | PORCENTAJE DE RANGO DE TAMAÑOS
N°20 | 0.85 | 7.59 | 14.11458 | 24.39832 | 68.58307
N°40 | 0.425 | 15.02 | 27.93161 | 52.32993 | 40.65146
N°60 | 0.25 | 9.37 | 17.42471 | 69.75464 | 23.22675 |  | %G= | 7.018608
N°100 | 0.15 | 5.02 | 9.335332 | 79.08997 | 13.89142 |  | %S= | 84.24114
N°200 | 0.075 | 2.77 | 5.151169 | 84.24114 | 8.740251 |  | %F= | 8.740251
↓N°200 | - | 4.7 | 8.740251 | 92.98139 | 0
TOTAL |  | 50 | - | - | -
ESTUDIO Y PROYECTO PARA LA CONSTRUCCIÓN DEL COMPLEJO VIAL METROPOLITANO "TLAXCALA"

## CLASIFICACIÓN
Obra: | PUENTE ENTRONQUE MOLINITO |  |  |  | Descripción | CLASIFICACIÓN
Localización: | KM 28+980 |  |  |  | Fecha: | 2017-12-05
SPT: | 1 | Muestra N°: | 27 |  | Laboratorista: | JARC
Prueba N°: | 1 | Profundidad: | 17.90 - 18.25 m
Ecuación A
[8 empty] | Curva de fluidez |  | 20 | 0
[8 empty] | m | -10.78 | 100 | 58.4
[8 empty] | b | 61.199
Ecuación B
[10 empty] | 50 | 0
[10 empty] | 50 | 60
Lím sup. CL-ML
[10 empty] | 7 | 0
[10 empty] | 7 | 29
Lím inf. CL-ML
[10 empty] | 4 | 0
[10 empty] | 4 | 26
WL= | 26.49952 |  |  |  | CLASIFICACIÓN S.U.C.S.
WP= | 22.22222 |  |  |  | SM- ARENA LIMOSA
IP | 4.277296
LÍMITE LÍQUIDO
Número de golpes | Tara No. | Peso de la tara (g) | Peso tara + suelo húmedo (g) | Peso tara + suelo seco (g) | Peso del agua (g) | Peso del suelo seco (g) | Contenido de agua (%)
30 | 1 | 10.326 | 14.732 | 13.879 | 0.853 | 3.553 | 24.00788
28 | 2 | 10.523 | 14.923 | 14.032 | 0.891 | 3.509 | 25.39185
23 | 3 | 9.934 | 14.035 | 13.169 | 0.866 | 3.235 | 26.76971
21 | 4 | 10.843 | 15.113 | 14.171 | 0.942 | 3.328 | 28.30529
LÍMITE PLÁSTICO
Tara No. | Peso de la tara | Peso tara + suelo húmedo (g) | Peso tara + suelo seco (g) | Peso del agua (g) | Peso del suelo seco (g) | Contenido de agua (%)
1 | 8.785 | 9.951 | 9.739 | 0.212 | 0.954 | 22.22222
CL
CH
ML
ESTUDIO Y PROYECTO PARA LA CONSTRUCCIÓN DEL COMPLEJO VIAL METROPOLITANO "TLAXCALA"