## GRANULOMETRÍA
Obra: | PUENTE ENTRONQUE MOLINITO |  |  |  |  | Descripción | GRANULOMETRÍA
Localización: | KM 28+980 |  |  |  |  | Fecha: | 2017-12-05
SPT: | 1 | Muestra N°: | 3 |  |  | Laboratorista: | JARC
Prueba N°: | 1 | Profundidad: | 1.20 - 1.80 m
CONTENIDO NATURAL DE AGUA
Tara No. | Peso de la tara | Peso tara + suelo húmedo (g) | Peso tara + suelo seco (g) | Peso del agua (g) | Peso del suelo seco (g) | Contenido de agua (%)
1 | 80.5 | 469.3 | 378 | 91.3 | 297.5 | 30.68908
GRANULOMETRÍA
Designación de la malla | Abertura nominal (mm) | Peso retenido (g) | Retenido (%) | Retenido acumulado (%) | Pasa (%) |  | COEFICIENTES DE UNIFORMIDAD Y CURVATURA
3
3" | 76.2 | 0 | 0 | 0 | 100 |  |  |  | 2
2" | 50.8 | 0 | 0 | 0 | 100 |  | D10= | 0
1" | 25.4 | 0 | 0 | 0 | 100 |  | D30= | 0
3/4" | 19.05 | 0 | 0 | 0 | 100 |  | D60= | 0
1/2" | 12.7 | 0 | 0 | 0 | 100 |  | CU= | NO DETERMINADO
3/8" | 9.525 | 0 | 0 | 0 | 100 |  | CC= | NO DETERMINADO
1/4" | 6.35 | 0 | 0 | 0 | 100
N°4 | 4.75 | 0 | 0 | 0 | 100
N°10 | 2 | 0.23 | 0.46 | 0.46 | 99.54 |  | PORCENTAJE DE RANGO DE TAMAÑOS
N°20 | 0.85 | 1.2 | 2.4 | 2.86 | 97.14
N°40 | 0.425 | 1.587 | 3.174 | 6.034 | 93.966
N°60 | 0.25 | 3.25 | 6.5 | 12.534 | 87.466 |  | %G= | 0
N°100 | 0.15 | 4.15 | 8.3 | 20.834 | 79.166 |  | %S= | 32.654
N°200 | 0.075 | 5.91 | 11.82 | 32.654 | 67.346 |  | %F= | 67.346
↓N°200 | - | 33.673 | 67.346 | 100 | 0
TOTAL |  | 50 | - | - | -
ESTUDIO Y PROYECTO PARA LA CONSTRUCCIÓN DEL COMPLEJO VIAL METROPOLITANO "TLAXCALA"

## CLASIFICACIÓN
Obra: | PUENTE ENTRONQUE MOLINITO |  |  |  | Descripción | CLASIFICACIÓN
Localización: | KM 28+980 |  |  |  | Fecha: | 2017-12-05
SPT: | 1 | Muestra N°: | 3 |  | Laboratorista: | JARC
Prueba N°: | 1 | Profundidad: | 1.20 - 1.80 m
Ecuación A
[8 empty] | Curva de fluidez |  | 20 | 0
[8 empty] | m | -9.296 | 100 | 58.4
[8 empty] | b | 63.487
Ecuación B
[10 empty] | 50 | 0
[10 empty] | 50 | 60
Lím sup. CL-ML
[10 empty] | 7 | 0
[10 empty] | 7 | 29
Lím inf. CL-ML
[10 empty] | 4 | 0
[10 empty] | 4 | 26
WL= | 33.56433 |  |  |  | CLASIFICACIÓN S.U.C.S.
WP= | 18.9911 |  |  |  | CL- ARCILLA ARENOSA DE BAJA PLASTICIDAD
IP | 14.57323
LÍMITE LÍQUIDO
Número de golpes | Tara No. | Peso de la tara (g) | Peso tara + suelo húmedo (g) | Peso tara + suelo seco (g) | Peso del agua (g) | Peso del suelo seco (g) | Contenido de agua (%)
31 | 1 | 10.184 | 14.647 | 13.589 | 1.058 | 3.405 | 31.07195
29 | 2 | 9.462 | 13.49 | 12.494 | 0.996 | 3.032 | 32.8496
22 | 3 | 10.651 | 14.982 | 13.871 | 1.111 | 3.22 | 34.50311
18 | 4 | 10.476 | 14.626 | 13.512 | 1.114 | 3.036 | 36.69302
LÍMITE PLÁSTICO
Tara No. | Peso de la tara | Peso tara + suelo húmedo (g) | Peso tara + suelo seco (g) | Peso del agua (g) | Peso del suelo seco (g) | Contenido de agua (%)
1 | 9.574 | 10.376 | 10.248 | 0.128 | 0.674 | 18.9911
CL
CH
ML
ESTUDIO Y PROYECTO PARA LA CONSTRUCCIÓN DEL COMPLEJO VIAL METROPOLITANO "TLAXCALA"