## GRANULOMETRÍA
Obra: | PUENTE ENTRONQUE MOLINITO |  |  |  |  | Descripción | GRANULOMETRÍA
Localización: | KM 28+980 |  |  |  |  | Fecha: | 2017-12-05
SPT: | 1 | Muestra N°: | 5 |  |  | Laboratorista: | JARC
Prueba N°: | 1 | Profundidad: | 2.40 - 3.00 m
CONTENIDO NATURAL DE AGUA
Tara No. | Peso de la tara | Peso tara + suelo húmedo (g) | Peso tara + suelo seco (g) | Peso del agua (g) | Peso del suelo seco (g) | Contenido de agua (%)
1 | 74 | 443.8 | 341.9 | 101.9 | 267.9 | 38.03658
GRANULOMETRÍA
Designación de la malla | Abertura nominal (mm) | Peso retenido (g) | Retenido (%) | Retenido acumulado (%) | Pasa (%) |  | COEFICIENTES DE UNIFORMIDAD Y CURVATURA
3
3" | 76.2 | 0 | 0 | 0 | 100 |  |  |  | 2
2" | 50.8 | 0 | 0 | 0 | 100 |  | D10= | 0
1" | 25.4 | 0 | 0 | 0 | 100 |  | D30= | 0
3/4" | 19.05 | 0 | 0 | 0 | 100 |  | D60= | 0
1/2" | 12.7 | 0 | 0 | 0 | 100 |  | CU= | NO DETERMINADO
3/8" | 9.525 | 0 | 0 | 0 | 100 |  | CC= | NO DETERMINADO
1/4" | 6.35 | 0 | 0 | 0 | 100
N°4 | 4.75 | 0 | 0 | 0 | 100
N°10 | 2 | 0.14 | 0.28 | 0.28 | 99.72 |  | PORCENTAJE DE RANGO DE TAMAÑOS
N°20 | 0.85 | 2.25 | 4.5 | 4.78 | 95.22
N°40 | 0.425 | 3.25 | 6.5 | 11.28 | 88.72
N°60 | 0.25 | 4.97 | 9.94 | 21.22 | 78.78 |  | %G= | 0
N°100 | 0.15 | 3.25 | 6.5 | 27.72 | 72.28 |  | %S= | 32.02
N°200 | 0.075 | 2.15 | 4.3 | 32.02 | 67.98 |  | %F= | 67.98
↓N°200 | - | 33.99 | 67.98 | 100 | 0
TOTAL |  | 50 | - | - | -
ESTUDIO Y PROYECTO PARA LA CONSTRUCCIÓN DEL COMPLEJO VIAL METROPOLITANO "TLAXCALA"

## CLASIFICACIÓN
Obra: | PUENTE ENTRONQUE MOLINITO |  |  |  | Descripción | CLASIFICACIÓN
Localización: | KM 28+980 |  |  |  | Fecha: | 2017-12-05
SPT: | 1 | Muestra N°: | 5 |  | Laboratorista: | JARC
Prueba N°: | 1 | Profundidad: | 2.40 - 3.00 m
Ecuación A
[8 empty] | Curva de fluidez |  | 20 | 0
[8 empty] | m | -10.2 | 100 | 58.4
[8 empty] | b | 65.368
Ecuación B
[10 empty] | 50 | 0
[10 empty] | 50 | 60
Lím sup. CL-ML
[10 empty] | 7 | 0
[10 empty] | 7 | 29
Lím inf. CL-ML
[10 empty] | 4 | 0
[10 empty] | 4 | 26
WL= | 32.53547 |  |  |  | CLASIFICACIÓN S.U.C.S.
WP= | 18.24926 |  |  |  | CL- ARCILLA ARENOSA DE BAJA PLASTICIDAD
IP | 14.28621
LÍMITE LÍQUIDO
Número de golpes | Tara No. | Peso de la tara (g) | Peso tara + suelo húmedo (g) | Peso tara + suelo seco (g) | Peso del agua (g) | Peso del suelo seco (g) | Contenido de agua (%)
30 | 1 | 9.578 | 13.461 | 12.551 | 0.91 | 2.973 | 30.60881
27 | 2 | 11.234 | 14.632 | 13.813 | 0.819 | 2.579 | 31.75649
21 | 3 | 10.749 | 14.98 | 13.895 | 1.085 | 3.146 | 34.48824
19 | 4 | 10.483 | 14.618 | 13.542 | 1.076 | 3.059 | 35.17489
LÍMITE PLÁSTICO
Tara No. | Peso de la tara | Peso tara + suelo húmedo (g) | Peso tara + suelo seco (g) | Peso del agua (g) | Peso del suelo seco (g) | Contenido de agua (%)
1 | 10.944 | 11.741 | 11.618 | 0.123 | 0.674 | 18.24926
CL
CH
ML
ESTUDIO Y PROYECTO PARA LA CONSTRUCCIÓN DEL COMPLEJO VIAL METROPOLITANO "TLAXCALA"