## GRANULOMETRÍA
Obra: | PUENTE ENTRONQUE MOLINITO |  |  |  |  | Descripción | GRANULOMETRÍA
Localización: | KM 28+980 |  |  |  |  | Fecha: | 2017-12-05
SPT: | 1 | Muestra N°: | 9 |  |  | Laboratorista: | JARC
Prueba N°: | 1 | Profundidad: | 4.80 - 5.40 m
CONTENIDO NATURAL DE AGUA
Tara No. | Peso de la tara | Peso tara + suelo húmedo (g) | Peso tara + suelo seco (g) | Peso del agua (g) | Peso del suelo seco (g) | Contenido de agua (%)
1 | 74.4 | 609.4 | 499.8 | 109.6 | 425.4 | 25.76399
GRANULOMETRÍA
Designación de la malla | Abertura nominal (mm) | Peso retenido (g) | Retenido (%) | Retenido acumulado (%) | Pasa (%) |  | COEFICIENTES DE UNIFORMIDAD Y CURVATURA
3
3" | 76.2 | 0 | 0 | 0 | 100 |  |  |  | 2
2" | 50.8 | 0 | 0 | 0 | 100 |  | D10= | 0
1" | 25.4 | 0 | 0 | 0 | 100 |  | D30= | 0
3/4" | 19.05 | 0 | 0 | 0 | 100 |  | D60= | 0
1/2" | 12.7 | 0 | 0 | 0 | 100 |  | CU= | NO DETERMINADO
3/8" | 9.525 | 0 | 0 | 0 | 100 |  | CC= | NO DETERMINADO
1/4" | 6.35 | 0 | 0 | 0 | 100
N°4 | 4.75 | 0 | 0 | 0 | 100
N°10 | 2 | 0.16 | 0.32 | 0.32 | 99.68 |  | PORCENTAJE DE RANGO DE TAMAÑOS
N°20 | 0.85 | 0.33 | 0.66 | 0.98 | 99.02
N°40 | 0.425 | 1.87 | 3.74 | 4.72 | 95.28
N°60 | 0.25 | 6.37 | 12.74 | 17.46 | 82.54 |  | %G= | 0
N°100 | 0.15 | 10.39 | 20.78 | 38.24 | 61.76 |  | %S= | 65.48
N°200 | 0.075 | 13.62 | 27.24 | 65.48 | 34.52 |  | %F= | 34.52
↓N°200 | - | 17.26 | 34.52 | 100 | 0
TOTAL |  | 50 | - | - | -
ESTUDIO Y PROYECTO PARA LA CONSTRUCCIÓN DEL COMPLEJO VIAL METROPOLITANO "TLAXCALA"

## CLASIFICACIÓN
Obra: | PUENTE ENTRONQUE MOLINITO |  |  |  | Descripción | CLASIFICACIÓN
Localización: | KM 28+980 |  |  |  | Fecha: | 2017-12-05
SPT: | 1 | Muestra N°: | 9 |  | Laboratorista: | JARC
Prueba N°: | 1 | Profundidad: | 4.80 - 5.40 m
Ecuación A
[8 empty] | Curva de fluidez |  | 20 | 0
[8 empty] | m | -11.43 | 100 | 58.4
[8 empty] | b | 62.424
Ecuación B
[10 empty] | 50 | 0
[10 empty] | 50 | 60
Lím sup. CL-ML
[10 empty] | 7 | 0
[10 empty] | 7 | 29
Lím inf. CL-ML
[10 empty] | 4 | 0
[10 empty] | 4 | 26
WL= | 25.63225 |  |  |  | CLASIFICACIÓN S.U.C.S.
WP= | 17.63441 |  |  |  | SC- ARENA ARCILLOSA
IP | 7.997841
LÍMITE LÍQUIDO
Número de golpes | Tara No. | Peso de la tara (g) | Peso tara + suelo húmedo (g) | Peso tara + suelo seco (g) | Peso del agua (g) | Peso del suelo seco (g) | Contenido de agua (%)
29 | 1 | 11.491 | 15.174 | 14.461 | 0.713 | 2.97 | 24.00673
26 | 2 | 10.671 | 14.961 | 14.102 | 0.859 | 3.431 | 25.03643
22 | 3 | 10.823 | 15.119 | 14.203 | 0.916 | 3.38 | 27.10059
20 | 4 | 9.59 | 13.387 | 12.552 | 0.835 | 2.962 | 28.19041
LÍMITE PLÁSTICO
Tara No. | Peso de la tara | Peso tara + suelo húmedo (g) | Peso tara + suelo seco (g) | Peso del agua (g) | Peso del suelo seco (g) | Contenido de agua (%)
1 | 11.504 | 12.598 | 12.434 | 0.164 | 0.93 | 17.63441
CL
CH
ML
ESTUDIO Y PROYECTO PARA LA CONSTRUCCIÓN DEL COMPLEJO VIAL METROPOLITANO "TLAXCALA"