## GRANULOMETRÍA
Obra: | PUENTE ENTRONQUE MOLINITO |  |  |  |  | Descripción | GRANULOMETRÍA
Localización: | KM 28+980 |  |  |  |  | Fecha: | 2017-12-05
SPT: | 2 | Muestra N°: | 14 |  |  | Laboratorista: | ABJ
Prueba N°: | 5 | Profundidad: | 10.00 - 10.60 m
CONTENIDO NATURAL DE AGUA
Tara No. | Peso de la tara | Peso tara + suelo húmedo (g) | Peso tara + suelo seco (g) | Peso del agua (g) | Peso del suelo seco (g) | Contenido de agua (%)
1 | 80.5 | 596.5 | 483.5 | 113 | 403 | 28.0397
GRANULOMETRÍA
Designación de la malla | Abertura nominal (mm) | Peso retenido (g) | Retenido (%) | Retenido acumulado (%) | Pasa (%) |  | COEFICIENTES DE UNIFORMIDAD Y CURVATURA
3
3" | 76.2 | 0 | 0 | 0 | 100 |  |  |  | 2
2" | 50.8 | 0 | 0 | 0 | 100 |  | D10= | 0
1" | 25.4 | 0 | 0 | 0 | 100 |  | D30= | 0
3/4" | 19.05 | 0 | 0 | 0 | 100 |  | D60= | 0
1/2" | 12.7 | 0 | 0 | 0 | 100 |  | CU= | NO DETERMINADO
3/8" | 9.525 | 0 | 0 | 0 | 100 |  | CC= | NO DETERMINADO
1/4" | 6.35 | 10.25 | 2.543424 | 2.543424 | 97.45658
N°4 | 4.75 | 10.25 | 2.543424 | 5.086849 | 94.91315
N°10 | 2 | 6.58 | 12.49057 | 12.49057 | 82.42258 |  | PORCENTAJE DE RANGO DE TAMAÑOS
N°20 | 0.85 | 7.62 | 14.46476 | 26.95533 | 67.95782
N°40 | 0.425 | 8.47 | 16.07829 | 43.03362 | 51.87953
N°60 | 0.25 | 5.5 | 10.44045 | 53.47407 | 41.43908 |  | %G= | 5.086849
N°100 | 0.15 | 5.92 | 11.23772 | 64.71179 | 30.20136 |  | %S= | 80.58127
N°200 | 0.075 | 8.36 | 15.86948 | 80.58127 | 14.33189 |  | %F= | 14.33189
↓N°200 | - | 7.55 | 14.33189 | 94.91315 | 0
TOTAL |  | 50 | - | - | -
ESTUDIO Y PROYECTO PARA LA CONSTRUCCIÓN DEL COMPLEJO VIAL METROPOLITANO "TLAXCALA"

## CLASIFICACIÓN
Obra: | PUENTE ENTRONQUE MOLINITO |  |  |  | Descripción | CLASIFICACIÓN
Localización: | KM 28+980 |  |  |  | Fecha: | 2017-12-05
SPT: | 2 | Muestra N°: | 14 |  | Laboratorista: | ABJ
Prueba N°: | 5 | Profundidad: | 10.00 - 10.60 m
Ecuación A
[8 empty] | Curva de fluidez |  | 20 | 0
[8 empty] | m | -18.21 | 100 | 58.4
[8 empty] | b | 84.801
Ecuación B
[10 empty] | 50 | 0
[10 empty] | 50 | 60
Lím sup. CL-ML
[10 empty] | 7 | 0
[10 empty] | 7 | 29
Lím inf. CL-ML
[10 empty] | 4 | 0
[10 empty] | 4 | 26
WL= | 26.18527 |  |  |  | CLASIFICACIÓN S.U.C.S.
WP= | 21.79544 |  |  |  | SM- ARENA LIMOSA
IP | 4.389827
LÍMITE LÍQUIDO
Número de golpes | Tara No. | Peso de la tara (g) | Peso tara + suelo húmedo (g) | Peso tara + suelo seco (g) | Peso del agua (g) | Peso del suelo seco (g) | Contenido de agua (%)
30 | 1 | 8.306 | 11.851 | 11.198 | 0.653 | 2.892 | 22.57953
28 | 2 | 8.739 | 13.036 | 12.182 | 0.854 | 3.443 | 24.80395
24 | 3 | 8.318 | 11.43 | 10.787 | 0.643 | 2.469 | 26.04293
22 | 4 | 12.043 | 14.303 | 13.795 | 0.508 | 1.752 | 28.99543
LÍMITE PLÁSTICO
Tara No. | Peso de la tara | Peso tara + suelo húmedo (g) | Peso tara + suelo seco (g) | Peso del agua (g) | Peso del suelo seco (g) | Contenido de agua (%)
1 | 9.41 | 12.137 | 11.649 | 0.488 | 2.239 | 21.79544
CL
CH
ML
ESTUDIO Y PROYECTO PARA LA CONSTRUCCIÓN DEL COMPLEJO VIAL METROPOLITANO "TLAXCALA"