## GRANULOMETRÍA
Obra: | PUENTE ENTRONQUE MOLINITO |  |  |  |  | Descripción | GRANULOMETRÍA
Localización: | KM 28+980 |  |  |  |  | Fecha: | 2017-12-05
SPT: | 2 | Muestra N°: | 17 |  |  | Laboratorista: | ABJ
Prueba N°: | 6 | Profundidad: | 11.80 - 12.40 m
CONTENIDO NATURAL DE AGUA
Tara No. | Peso de la tara | Peso tara + suelo húmedo (g) | Peso tara + suelo seco (g) | Peso del agua (g) | Peso del suelo seco (g) | Contenido de agua (%)
1 | 87.4 | 492.5 | 373.8 | 118.7 | 286.4 | 41.44553
GRANULOMETRÍA
Designación de la malla | Abertura nominal (mm) | Peso retenido (g) | Retenido (%) | Retenido acumulado (%) | Pasa (%) |  | COEFICIENTES DE UNIFORMIDAD Y CURVATURA
3
3" | 76.2 | 0 | 0 | 0 | 100 |  |  |  | 2
2" | 50.8 | 0 | 0 | 0 | 100 |  | D10= | 0
1" | 25.4 | 0 | 0 | 0 | 100 |  | D30= | 0
3/4" | 19.05 | 0 | 0 | 0 | 100 |  | D60= | 0
1/2" | 12.7 | 0 | 0 | 0 | 100 |  | CU= | NO DETERMINADO
3/8" | 9.525 | 0 | 0 | 0 | 100 |  | CC= | NO DETERMINADO
1/4" | 6.35 | 0 | 0 | 0 | 100
N°4 | 4.75 | 20.85 | 7.280028 | 7.280028 | 92.71997
N°10 | 2 | 4.72 | 8.752765 | 8.752765 | 83.96721 |  | PORCENTAJE DE RANGO DE TAMAÑOS
N°20 | 0.85 | 2.95 | 5.470478 | 14.22324 | 78.49673
N°40 | 0.425 | 3.54 | 6.564574 | 20.78782 | 71.93215
N°60 | 0.25 | 3.92 | 7.269246 | 28.05706 | 64.66291 |  | %G= | 7.280028
N°100 | 0.15 | 7.81 | 14.48286 | 42.53992 | 50.18005 |  | %S= | 65.21923
N°200 | 0.075 | 12.23 | 22.67931 | 65.21923 | 27.50074 |  | %F= | 27.50074
↓N°200 | - | 14.83 | 27.50074 | 92.71997 | 0
TOTAL |  | 50 | - | - | -
ESTUDIO Y PROYECTO PARA LA CONSTRUCCIÓN DEL COMPLEJO VIAL METROPOLITANO "TLAXCALA"

## CLASIFICACIÓN
Obra: | PUENTE ENTRONQUE MOLINITO |  |  |  | Descripción | CLASIFICACIÓN
Localización: | KM 28+980 |  |  |  | Fecha: | 2017-12-05
SPT: | 2 | Muestra N°: | 17 |  | Laboratorista: | ABJ
Prueba N°: | 6 | Profundidad: | 11.80 - 12.40 m
Ecuación A
[8 empty] | Curva de fluidez |  | 20 | 0
[8 empty] | m | -20.05 | 100 | 58.4
[8 empty] | b | 92.348
Ecuación B
[10 empty] | 50 | 0
[10 empty] | 50 | 60
Lím sup. CL-ML
[10 empty] | 7 | 0
[10 empty] | 7 | 29
Lím inf. CL-ML
[10 empty] | 4 | 0
[10 empty] | 4 | 26
WL= | 27.80954 |  |  |  | CLASIFICACIÓN S.U.C.S.
WP= | 22.64325 |  |  |  | SM- ARENA LIMOSA
IP | 5.166286
LÍMITE LÍQUIDO
Número de golpes | Tara No. | Peso de la tara (g) | Peso tara + suelo húmedo (g) | Peso tara + suelo seco (g) | Peso del agua (g) | Peso del suelo seco (g) | Contenido de agua (%)
30 | 1 | 13.984 | 16.435 | 15.962 | 0.473 | 1.978 | 23.91304
28 | 2 | 13.529 | 17.742 | 16.878 | 0.864 | 3.349 | 25.79875
24 | 3 | 13.743 | 16.377 | 15.789 | 0.588 | 2.046 | 28.739
22 | 4 | 13.933 | 16.324 | 15.769 | 0.555 | 1.836 | 30.22876
LÍMITE PLÁSTICO
Tara No. | Peso de la tara | Peso tara + suelo húmedo (g) | Peso tara + suelo seco (g) | Peso del agua (g) | Peso del suelo seco (g) | Contenido de agua (%)
1 | 11.78 | 13.107 | 12.862 | 0.245 | 1.082 | 22.64325
CL
CH
ML
ESTUDIO Y PROYECTO PARA LA CONSTRUCCIÓN DEL COMPLEJO VIAL METROPOLITANO "TLAXCALA"