## GRANULOMETRÍA
Obra: | PUENTE ENTRONQUE MOLINITO |  |  |  |  | Descripción | GRANULOMETRÍA
Localización: | KM 28+980 |  |  |  |  | Fecha: | 2017-12-05
SPT: | 2 | Muestra N°: | 18-19 |  |  | Laboratorista: | ABJ
Prueba N°: | 7 | Profundidad: | 12.40 - 13.11 m
CONTENIDO NATURAL DE AGUA
Tara No. | Peso de la tara | Peso tara + suelo húmedo (g) | Peso tara + suelo seco (g) | Peso del agua (g) | Peso del suelo seco (g) | Contenido de agua (%)
1 | 70.8 | 420.7 | 343.8 | 76.9 | 273 | 28.1685
GRANULOMETRÍA
Designación de la malla | Abertura nominal (mm) | Peso retenido (g) | Retenido (%) | Retenido acumulado (%) | Pasa (%) |  | COEFICIENTES DE UNIFORMIDAD Y CURVATURA
3
3" | 76.2 | 0 | 0 | 0 | 100 |  |  |  | 2
2" | 50.8 | 0 | 0 | 0 | 100 |  | D10= | 0
1" | 25.4 | 0 | 0 | 0 | 100 |  | D30= | 0
3/4" | 19.05 | 0 | 0 | 0 | 100 |  | D60= | 0
1/2" | 12.7 | 0 | 0 | 0 | 100 |  | CU= | NO DETERMINADO
3/8" | 9.525 | 0 | 0 | 0 | 100 |  | CC= | NO DETERMINADO
1/4" | 6.35 | 0 | 0 | 0 | 100
N°4 | 4.75 | 4.8 | 1.758242 | 1.758242 | 98.24176
N°10 | 2 | 1.02 | 2.004132 | 2.004132 | 96.23763 |  | PORCENTAJE DE RANGO DE TAMAÑOS
N°20 | 0.85 | 0.95 | 1.866593 | 3.870725 | 94.37103
N°40 | 0.425 | 1.26 | 2.475692 | 6.346418 | 91.89534
N°60 | 0.25 | 2.58 | 5.069275 | 11.41569 | 86.82607 |  | %G= | 1.758242
N°100 | 0.15 | 5.47 | 10.74765 | 22.16334 | 76.07842 |  | %S= | 42.10642
N°200 | 0.075 | 10.15 | 19.94308 | 42.10642 | 56.13534 |  | %F= | 56.13534
↓N°200 | - | 28.57 | 56.13534 | 98.24176 | 0
TOTAL |  | 50 | - | - | -
ESTUDIO Y PROYECTO PARA LA CONSTRUCCIÓN DEL COMPLEJO VIAL METROPOLITANO "TLAXCALA"

## CLASIFICACIÓN
Obra: | PUENTE ENTRONQUE MOLINITO |  |  |  | Descripción | CLASIFICACIÓN
Localización: | KM 28+980 |  |  |  | Fecha: | 2017-12-05
SPT: | 2 | Muestra N°: | 18-19 |  | Laboratorista: | ABJ
Prueba N°: | 7 | Profundidad: | 12.40 - 13.11 m
Ecuación A
[8 empty] | Curva de fluidez |  | 20 | 0
[8 empty] | m | -14.92 | 100 | 58.4
[8 empty] | b | 81.71
Ecuación B
[10 empty] | 50 | 0
[10 empty] | 50 | 60
Lím sup. CL-ML
[10 empty] | 7 | 0
[10 empty] | 7 | 29
Lím inf. CL-ML
[10 empty] | 4 | 0
[10 empty] | 4 | 26
WL= | 33.68437 |  |  |  | CLASIFICACIÓN S.U.C.S.
WP= | 25.10013 |  |  |  | ML- LIMO ARENOSO DE BAJA PLASTICIDAD
IP | 8.584239
LÍMITE LÍQUIDO
Número de golpes | Tara No. | Peso de la tara (g) | Peso tara + suelo húmedo (g) | Peso tara + suelo seco (g) | Peso del agua (g) | Peso del suelo seco (g) | Contenido de agua (%)
30 | 1 | 9.284 | 12.895 | 12.052 | 0.843 | 2.768 | 30.4552
28 | 2 | 8.29 | 12.941 | 11.798 | 1.143 | 3.508 | 32.58267
24 | 3 | 8.553 | 11.537 | 10.771 | 0.766 | 2.218 | 34.53562
22 | 4 | 10.025 | 13.233 | 12.396 | 0.837 | 2.371 | 35.30156
LÍMITE PLÁSTICO
Tara No. | Peso de la tara | Peso tara + suelo húmedo (g) | Peso tara + suelo seco (g) | Peso del agua (g) | Peso del suelo seco (g) | Contenido de agua (%)
1 | 17.991 | 18.928 | 18.74 | 0.188 | 0.749 | 25.10013
CL
CH
ML
ESTUDIO Y PROYECTO PARA LA CONSTRUCCIÓN DEL COMPLEJO VIAL METROPOLITANO "TLAXCALA"