## GRANULOMETRÍA
Obra: | PUENTE ENTRONQUE MOLINITO |  |  |  |  | Descripción | GRANULOMETRÍA
Localización: | KM 28+980 |  |  |  |  | Fecha: | 2017-12-05
SPT: | 2 | Muestra N°: | 21 |  |  | Laboratorista: | ABJ
Prueba N°: | 8 | Profundidad: | 14.20 - 14.75 m
CONTENIDO NATURAL DE AGUA
Tara No. | Peso de la tara | Peso tara + suelo húmedo (g) | Peso tara + suelo seco (g) | Peso del agua (g) | Peso del suelo seco (g) | Contenido de agua (%)
1 | 67.6 | 489.4 | 395.4 | 94 | 327.8 | 28.67602
GRANULOMETRÍA
Designación de la malla | Abertura nominal (mm) | Peso retenido (g) | Retenido (%) | Retenido acumulado (%) | Pasa (%) |  | COEFICIENTES DE UNIFORMIDAD Y CURVATURA
3
3" | 76.2 | 0 | 0 | 0 | 100 |  |  |  | 2
2" | 50.8 | 0 | 0 | 0 | 100 |  | D10= | 0
1" | 25.4 | 0 | 0 | 0 | 100 |  | D30= | 0
3/4" | 19.05 | 0 | 0 | 0 | 100 |  | D60= | 0
1/2" | 12.7 | 0 | 0 | 0 | 100 |  | CU= | NO DETERMINADO
3/8" | 9.525 | 0 | 0 | 0 | 100 |  | CC= | NO DETERMINADO
1/4" | 6.35 | 0 | 0 | 0 | 100
N°4 | 4.75 | 8.8 | 2.684564 | 2.684564 | 97.31544
N°10 | 2 | 1.9 | 3.697987 | 3.697987 | 93.61745 |  | PORCENTAJE DE RANGO DE TAMAÑOS
N°20 | 0.85 | 1.78 | 3.46443 | 7.162416 | 90.15302
N°40 | 0.425 | 2.36 | 4.593289 | 11.7557 | 85.55973
N°60 | 0.25 | 5.58 | 10.8604 | 22.61611 | 74.69933 |  | %G= | 2.684564
N°100 | 0.15 | 11.02 | 21.44832 | 44.06443 | 53.25101 |  | %S= | 63.2745
N°200 | 0.075 | 9.87 | 19.21007 | 63.2745 | 34.04094 |  | %F= | 34.04094
↓N°200 | - | 17.49 | 34.04094 | 97.31544 | 0
TOTAL |  | 50 | - | - | -
ESTUDIO Y PROYECTO PARA LA CONSTRUCCIÓN DEL COMPLEJO VIAL METROPOLITANO "TLAXCALA"

## CLASIFICACIÓN
Obra: | PUENTE ENTRONQUE MOLINITO |  |  |  | Descripción | CLASIFICACIÓN
Localización: | KM 28+980 |  |  |  | Fecha: | 2017-12-05
SPT: | 2 | Muestra N°: | 21 |  | Laboratorista: | ABJ
Prueba N°: | 8 | Profundidad: | 14.20 - 14.75 m
Ecuación A
[8 empty] | Curva de fluidez |  | 20 | 0
[8 empty] | m | -7.355 | 100 | 58.4
[8 empty] | b | 59.61
Ecuación B
[10 empty] | 50 | 0
[10 empty] | 50 | 60
Lím sup. CL-ML
[10 empty] | 7 | 0
[10 empty] | 7 | 29
Lím inf. CL-ML
[10 empty] | 4 | 0
[10 empty] | 4 | 26
WL= | 35.93517 |  |  |  | CLASIFICACIÓN S.U.C.S.
WP= | 22.85714 |  |  |  | SC- ARENA ARCILLOSA
IP | 13.07803
LÍMITE LÍQUIDO
Número de golpes | Tara No. | Peso de la tara (g) | Peso tara + suelo húmedo (g) | Peso tara + suelo seco (g) | Peso del agua (g) | Peso del suelo seco (g) | Contenido de agua (%)
36 | 1 | 8.241 | 10.104 | 9.645 | 0.459 | 1.404 | 32.69231
31 | 2 | 8.318 | 9.542 | 9.228 | 0.314 | 0.91 | 34.50549
22 | 3 | 8.435 | 10.157 | 9.683 | 0.474 | 1.248 | 37.98077
16 | 4 | 8.765 | 11.865 | 11.003 | 0.862 | 2.238 | 38.51653
LÍMITE PLÁSTICO
Tara No. | Peso de la tara | Peso tara + suelo húmedo (g) | Peso tara + suelo seco (g) | Peso del agua (g) | Peso del suelo seco (g) | Contenido de agua (%)
1 | 8.22 | 9.08 | 8.92 | 0.16 | 0.7 | 22.85714
CL
CH
ML
ESTUDIO Y PROYECTO PARA LA CONSTRUCCIÓN DEL COMPLEJO VIAL METROPOLITANO "TLAXCALA"