## GRANULOMETRÍA
Obra: | PUENTE ENTRONQUE MOLINITO |  |  |  |  | Descripción | GRANULOMETRÍA
Localización: | KM 28+980 |  |  |  |  | Fecha: | 2017-12-05
SPT: | 2 | Muestra N°: | 25 |  |  | Laboratorista: | ABJ
Prueba N°: | 10 | Profundidad: | 16.60 - 17.05 m
CONTENIDO NATURAL DE AGUA
Tara No. | Peso de la tara | Peso tara + suelo húmedo (g) | Peso tara + suelo seco (g) | Peso del agua (g) | Peso del suelo seco (g) | Contenido de agua (%)
1 | 84.1 | 444.1 | 364.8 | 79.3 | 280.7 | 28.2508
GRANULOMETRÍA
Designación de la malla | Abertura nominal (mm) | Peso retenido (g) | Retenido (%) | Retenido acumulado (%) | Pasa (%) |  | COEFICIENTES DE UNIFORMIDAD Y CURVATURA
3
3" | 76.2 | 0 | 0 | 0 | 100 |  |  |  | 2
2" | 50.8 | 0 | 0 | 0 | 100 |  | D10= | 0
1" | 25.4 | 0 | 0 | 0 | 100 |  | D30= | 0
3/4" | 19.05 | 0 | 0 | 0 | 100 |  | D60= | 0
1/2" | 12.7 | 0 | 0 | 0 | 100 |  | CU= | NO DETERMINADO
3/8" | 9.525 | 0 | 0 | 0 | 100 |  | CC= | NO DETERMINADO
1/4" | 6.35 | 0 | 0 | 0 | 100
N°4 | 4.75 | 0 | 0 | 0 | 100
N°10 | 2 | 1.25 | 2.5 | 2.5 | 97.5 |  | PORCENTAJE DE RANGO DE TAMAÑOS
N°20 | 0.85 | 2.5 | 5 | 7.5 | 92.5
N°40 | 0.425 | 4.69 | 9.38 | 16.88 | 83.12
N°60 | 0.25 | 9.78 | 19.56 | 36.44 | 63.56 |  | %G= | 0
N°100 | 0.15 | 9.51 | 19.02 | 55.46 | 44.54 |  | %S= | 74.42
N°200 | 0.075 | 9.48 | 18.96 | 74.42 | 25.58 |  | %F= | 25.58
↓N°200 | - | 12.79 | 25.58 | 100 | 0
TOTAL |  | 50 | - | - | -
ESTUDIO Y PROYECTO PARA LA CONSTRUCCIÓN DEL COMPLEJO VIAL METROPOLITANO "TLAXCALA"

## CLASIFICACIÓN
Obra: | PUENTE ENTRONQUE MOLINITO |  |  |  | Descripción | CLASIFICACIÓN
Localización: | KM 28+980 |  |  |  | Fecha: | 2017-12-05
SPT: | 2 | Muestra N°: | 25 |  | Laboratorista: | ABJ
Prueba N°: | 10 | Profundidad: | 16.60 - 17.05 m
Ecuación A
[8 empty] | Curva de fluidez |  | 20 | 0
[8 empty] | m | -9.342 | 100 | 58.4
[8 empty] | b | 58.256
Ecuación B
[10 empty] | 50 | 0
[10 empty] | 50 | 60
Lím sup. CL-ML
[10 empty] | 7 | 0
[10 empty] | 7 | 29
Lím inf. CL-ML
[10 empty] | 4 | 0
[10 empty] | 4 | 26
WL= | 28.18526 |  |  |  | CLASIFICACIÓN S.U.C.S.
WP= | 23.64273 |  |  |  | SM- ARENA LIMOSA
IP | 4.54253
LÍMITE LÍQUIDO
Número de golpes | Tara No. | Peso de la tara (g) | Peso tara + suelo húmedo (g) | Peso tara + suelo seco (g) | Peso del agua (g) | Peso del suelo seco (g) | Contenido de agua (%)
30 | 1 | 28.574 | 34.05 | 32.916 | 1.134 | 4.342 | 26.117
26 | 2 | 28.823 | 32.03 | 31.32 | 0.71 | 2.497 | 28.43412
20 | 3 | 28.378 | 32.29 | 31.39 | 0.9 | 3.012 | 29.88048
18 | 4 | 31.312 | 34.397 | 33.66 | 0.737 | 2.348 | 31.38842
LÍMITE PLÁSTICO
Tara No. | Peso de la tara | Peso tara + suelo húmedo (g) | Peso tara + suelo seco (g) | Peso del agua (g) | Peso del suelo seco (g) | Contenido de agua (%)
1 | 8.28 | 8.986 | 8.851 | 0.135 | 0.571 | 23.64273
CL
CH
ML
ESTUDIO Y PROYECTO PARA LA CONSTRUCCIÓN DEL COMPLEJO VIAL METROPOLITANO "TLAXCALA"