## GRANULOMETRÍA
Obra: | PUENTE ENTRONQUE MOLINITO |  |  |  |  | Descripción | GRANULOMETRÍA
Localización: | KM 28+980 |  |  |  |  | Fecha: | 2017-12-05
SPT: | 2 | Muestra N°: | 28 |  |  | Laboratorista: | ABJ
Prueba N°: | 11 | Profundidad: | 18.40 - 18.83 m
CONTENIDO NATURAL DE AGUA
Tara No. | Peso de la tara | Peso tara + suelo húmedo (g) | Peso tara + suelo seco (g) | Peso del agua (g) | Peso del suelo seco (g) | Contenido de agua (%)
1 | 69.9 | 389.3 | 330.2 | 59.1 | 260.3 | 22.70457
GRANULOMETRÍA
Designación de la malla | Abertura nominal (mm) | Peso retenido (g) | Retenido (%) | Retenido acumulado (%) | Pasa (%) |  | COEFICIENTES DE UNIFORMIDAD Y CURVATURA
3
3" | 76.2 | 0 | 0 | 0 | 100 |  |  |  | 2
2" | 50.8 | 0 | 0 | 0 | 100 |  | D10= | 0
1" | 25.4 | 0 | 0 | 0 | 100 |  | D30= | 0
3/4" | 19.05 | 0 | 0 | 0 | 100 |  | D60= | 0
1/2" | 12.7 | 0 | 0 | 0 | 100 |  | CU= | NO DETERMINADO
3/8" | 9.525 | 0 | 0 | 0 | 100 |  | CC= | NO DETERMINADO
1/4" | 6.35 | 0 | 0 | 0 | 100
N°4 | 4.75 | 0 | 0 | 0 | 100
N°10 | 2 | 0.62 | 1.24 | 1.24 | 98.76 |  | PORCENTAJE DE RANGO DE TAMAÑOS
N°20 | 0.85 | 1.48 | 2.96 | 4.2 | 95.8
N°40 | 0.425 | 5.92 | 11.84 | 16.04 | 83.96
N°60 | 0.25 | 8.63 | 17.26 | 33.3 | 66.7 |  | %G= | 0
N°100 | 0.15 | 7.05 | 14.1 | 47.4 | 52.6 |  | %S= | 64.44
N°200 | 0.075 | 8.52 | 17.04 | 64.44 | 35.56 |  | %F= | 35.56
↓N°200 | - | 17.78 | 35.56 | 100 | 0
TOTAL |  | 50 | - | - | -
ESTUDIO Y PROYECTO PARA LA CONSTRUCCIÓN DEL COMPLEJO VIAL METROPOLITANO "TLAXCALA"

## CLASIFICACIÓN
Obra: | PUENTE ENTRONQUE MOLINITO |  |  |  | Descripción | CLASIFICACIÓN
Localización: | KM 28+980 |  |  |  | Fecha: | 2017-12-05
SPT: | 2 | Muestra N°: | 28 |  | Laboratorista: | ABJ
Prueba N°: | 11 | Profundidad: | 18.40 - 18.83 m
Ecuación A
[8 empty] | Curva de fluidez |  | 20 | 0
[8 empty] | m | -9.401 | 100 | 58.4
[8 empty] | b | 62.341
Ecuación B
[10 empty] | 50 | 0
[10 empty] | 50 | 60
Lím sup. CL-ML
[10 empty] | 7 | 0
[10 empty] | 7 | 29
Lím inf. CL-ML
[10 empty] | 4 | 0
[10 empty] | 4 | 26
WL= | 32.08035 |  |  |  | CLASIFICACIÓN S.U.C.S.
WP= | 25.15625 |  |  |  | SM- ARENA LIMOSA
IP | 6.924098
LÍMITE LÍQUIDO
Número de golpes | Tara No. | Peso de la tara (g) | Peso tara + suelo húmedo (g) | Peso tara + suelo seco (g) | Peso del agua (g) | Peso del suelo seco (g) | Contenido de agua (%)
32 | 1 | 28.71 | 31.76 | 31.08 | 0.68 | 2.37 | 28.69198
29 | 2 | 28.06 | 33.188 | 31.952 | 1.236 | 3.892 | 31.75745
23 | 3 | 28.94 | 33.013 | 31.996 | 1.017 | 3.056 | 33.2788
18 | 4 | 28.96 | 32.776 | 31.792 | 0.984 | 2.832 | 34.74576
LÍMITE PLÁSTICO
Tara No. | Peso de la tara | Peso tara + suelo húmedo (g) | Peso tara + suelo seco (g) | Peso del agua (g) | Peso del suelo seco (g) | Contenido de agua (%)
1 | 11.78 | 12.581 | 12.42 | 0.161 | 0.64 | 25.15625
CL
CH
ML
ESTUDIO Y PROYECTO PARA LA CONSTRUCCIÓN DEL COMPLEJO VIAL METROPOLITANO "TLAXCALA"