## GRANULOMETRÍA
Obra: | PUENTE ENTRONQUE MOLINITO |  |  |  |  | Descripción | GRANULOMETRÍA
Localización: | KM 28+980 |  |  |  |  | Fecha: | 2017-12-05
SPT: | 2 | Muestra N°: | 31 |  |  | Laboratorista: | ABJ
Prueba N°: | 12 | Profundidad: | 20.20 - 20.80 m
CONTENIDO NATURAL DE AGUA
Tara No. | Peso de la tara | Peso tara + suelo húmedo (g) | Peso tara + suelo seco (g) | Peso del agua (g) | Peso del suelo seco (g) | Contenido de agua (%)
1 | 78.6 | 545.6 | 446.2 | 99.4 | 367.6 | 27.04026
GRANULOMETRÍA
Designación de la malla | Abertura nominal (mm) | Peso retenido (g) | Retenido (%) | Retenido acumulado (%) | Pasa (%) |  | COEFICIENTES DE UNIFORMIDAD Y CURVATURA
3
3" | 76.2 | 0 | 0 | 0 | 100 |  |  |  | 2
2" | 50.8 | 0 | 0 | 0 | 100 |  | D10= | 0
1" | 25.4 | 0 | 0 | 0 | 100 |  | D30= | 0
3/4" | 19.05 | 0 | 0 | 0 | 100 |  | D60= | 0
1/2" | 12.7 | 0 | 0 | 0 | 100 |  | CU= | NO DETERMINADO
3/8" | 9.525 | 0 | 0 | 0 | 100 |  | CC= | NO DETERMINADO
1/4" | 6.35 | 0 | 0 | 0 | 100
N°4 | 4.75 | 0 | 0 | 0 | 100
N°10 | 2 | 0.16 | 0.32 | 0.32 | 99.68 |  | PORCENTAJE DE RANGO DE TAMAÑOS
N°20 | 0.85 | 0.58 | 1.16 | 1.48 | 98.52
N°40 | 0.425 | 1.58 | 3.16 | 4.64 | 95.36
N°60 | 0.25 | 3.58 | 7.16 | 11.8 | 88.2 |  | %G= | 0
N°100 | 0.15 | 4.58 | 9.16 | 20.96 | 79.04 |  | %S= | 42.26
N°200 | 0.075 | 10.65 | 21.3 | 42.26 | 57.74 |  | %F= | 57.74
↓N°200 | - | 28.87 | 57.74 | 100 | 0
TOTAL |  | 50 | - | - | -
ESTUDIO Y PROYECTO PARA LA CONSTRUCCIÓN DEL COMPLEJO VIAL METROPOLITANO "TLAXCALA"

## CLASIFICACIÓN
Obra: | PUENTE ENTRONQUE MOLINITO |  |  |  | Descripción | CLASIFICACIÓN
Localización: | KM 28+980 |  |  |  | Fecha: | 2017-12-05
SPT: | 2 | Muestra N°: | 31 |  | Laboratorista: | ABJ
Prueba N°: | 12 | Profundidad: | 20.20 - 20.80 m
Ecuación A
[8 empty] | Curva de fluidez |  | 20 | 0
[8 empty] | m | -6.719 | 100 | 58.4
[8 empty] | b | 54.576
Ecuación B
[10 empty] | 50 | 0
[10 empty] | 50 | 60
Lím sup. CL-ML
[10 empty] | 7 | 0
[10 empty] | 7 | 29
Lím inf. CL-ML
[10 empty] | 4 | 0
[10 empty] | 4 | 26
WL= | 32.94837 |  |  |  | CLASIFICACIÓN S.U.C.S.
WP= | 24.27885 |  |  |  | ML- LIMO ARENOSO DE BAJA PLASTICIDAD
IP | 8.669527
LÍMITE LÍQUIDO
Número de golpes | Tara No. | Peso de la tara (g) | Peso tara + suelo húmedo (g) | Peso tara + suelo seco (g) | Peso del agua (g) | Peso del suelo seco (g) | Contenido de agua (%)
36 | 1 | 8.438 | 10.916 | 10.352 | 0.564 | 1.914 | 29.46708
31 | 2 | 8.45 | 12.081 | 11.1916 | 0.8894 | 2.7416 | 32.44091
22 | 3 | 15.047 | 18.451 | 17.578 | 0.873 | 2.531 | 34.4923
16 | 4 | 10.452 | 14.927 | 13.758 | 1.169 | 3.306 | 35.35995
LÍMITE PLÁSTICO
Tara No. | Peso de la tara | Peso tara + suelo húmedo (g) | Peso tara + suelo seco (g) | Peso del agua (g) | Peso del suelo seco (g) | Contenido de agua (%)
1 | 13.092 | 13.609 | 13.508 | 0.101 | 0.416 | 24.27885
CL
CH
ML
ESTUDIO Y PROYECTO PARA LA CONSTRUCCIÓN DEL COMPLEJO VIAL METROPOLITANO "TLAXCALA"