## GRANULOMETRÍA
Obra: | PUENTE ENTRONQUE MOLINITO |  |  |  |  | Descripción | GRANULOMETRÍA
Localización: | KM 28+980 |  |  |  |  | Fecha: | 2017-12-05
SPT: | 2 | Muestra N°: | 34 |  |  | Laboratorista: | ABJ
Prueba N°: | 13 | Profundidad: | 22.60- 22.93 m
CONTENIDO NATURAL DE AGUA
Tara No. | Peso de la tara | Peso tara + suelo húmedo (g) | Peso tara + suelo seco (g) | Peso del agua (g) | Peso del suelo seco (g) | Contenido de agua (%)
1 | 69.1 | 491.5 | 391.8 | 99.7 | 322.7 | 30.89557
GRANULOMETRÍA
Designación de la malla | Abertura nominal (mm) | Peso retenido (g) | Retenido (%) | Retenido acumulado (%) | Pasa (%) |  | COEFICIENTES DE UNIFORMIDAD Y CURVATURA
3
3" | 76.2 | 0 | 0 | 0 | 100 |  |  |  | 2
2" | 50.8 | 0 | 0 | 0 | 100 |  | D10= | 0
1" | 25.4 | 0 | 0 | 0 | 100 |  | D30= | 0
3/4" | 19.05 | 0 | 0 | 0 | 100 |  | D60= | 0
1/2" | 12.7 | 0 | 0 | 0 | 100 |  | CU= | NO DETERMINADO
3/8" | 9.525 | 0 | 0 | 0 | 100 |  | CC= | NO DETERMINADO
1/4" | 6.35 | 0 | 0 | 0 | 100
N°4 | 4.75 | 0 | 0 | 0 | 100
N°10 | 2 | 0.15 | 0.3 | 0.3 | 99.7 |  | PORCENTAJE DE RANGO DE TAMAÑOS
N°20 | 0.85 | 0.68 | 1.36 | 1.66 | 98.34
N°40 | 0.425 | 1.78 | 3.56 | 5.22 | 94.78
N°60 | 0.25 | 4.23 | 8.46 | 13.68 | 86.32 |  | %G= | 0
N°100 | 0.15 | 9.69 | 19.38 | 33.06 | 66.94 |  | %S= | 61.96
N°200 | 0.075 | 14.45 | 28.9 | 61.96 | 38.04 |  | %F= | 38.04
↓N°200 | - | 19.02 | 38.04 | 100 | 0
TOTAL |  | 50 | - | - | -
ESTUDIO Y PROYECTO PARA LA CONSTRUCCIÓN DEL COMPLEJO VIAL METROPOLITANO "TLAXCALA"

## CLASIFICACIÓN
Obra: | PUENTE ENTRONQUE MOLINITO |  |  |  | Descripción | CLASIFICACIÓN
Localización: | KM 28+980 |  |  |  | Fecha: | 2017-12-05
SPT: | 2 | Muestra N°: | 34 |  | Laboratorista: | ABJ
Prueba N°: | 13 | Profundidad: | 22.60- 22.93 m
Ecuación A
[8 empty] | Curva de fluidez |  | 20 | 0
[8 empty] | m | -13.48 | 100 | 58.4
[8 empty] | b | 71.124
Ecuación B
[10 empty] | 50 | 0
[10 empty] | 50 | 60
Lím sup. CL-ML
[10 empty] | 7 | 0
[10 empty] | 7 | 29
Lím inf. CL-ML
[10 empty] | 4 | 0
[10 empty] | 4 | 26
WL= | 27.73355 |  |  |  | CLASIFICACIÓN S.U.C.S.
WP= | 20.56738 |  |  |  | SC- ARENA ARCILLOSA
IP | 7.166178
LÍMITE LÍQUIDO
Número de golpes | Tara No. | Peso de la tara (g) | Peso tara + suelo húmedo (g) | Peso tara + suelo seco (g) | Peso del agua (g) | Peso del suelo seco (g) | Contenido de agua (%)
32 | 1 | 10.254 | 13.215 | 12.641 | 0.574 | 2.387 | 24.04692
29 | 2 | 10.365 | 13.214 | 12.624 | 0.59 | 2.259 | 26.11775
24 | 3 | 10.854 | 13.269 | 12.735 | 0.534 | 1.881 | 28.38915
21 | 4 | 8.987 | 12.854 | 11.964 | 0.89 | 2.977 | 29.89587
LÍMITE PLÁSTICO
Tara No. | Peso de la tara | Peso tara + suelo húmedo (g) | Peso tara + suelo seco (g) | Peso del agua (g) | Peso del suelo seco (g) | Contenido de agua (%)
1 | 12.59 | 13.44 | 13.295 | 0.145 | 0.705 | 20.56738
CL
CH
ML
ESTUDIO Y PROYECTO PARA LA CONSTRUCCIÓN DEL COMPLEJO VIAL METROPOLITANO "TLAXCALA"