## GRANULOMETRÍA
Obra: | PUENTE ENTRONQUE MOLINITO |  |  |  |  | Descripción | GRANULOMETRÍA
Localización: | KM 28+980 |  |  |  |  | Fecha: | 2017-12-05
SPT: | 2 | Muestra N°: | 9 |  |  | Laboratorista: | ABJ
Prueba N°: | 4 | Profundidad: | 7.00 - 7.60 m
CONTENIDO NATURAL DE AGUA
Tara No. | Peso de la tara | Peso tara + suelo húmedo (g) | Peso tara + suelo seco (g) | Peso del agua (g) | Peso del suelo seco (g) | Contenido de agua (%)
1 | 64.5 | 649.8 | 553.6 | 96.2 | 489.1 | 19.66878
GRANULOMETRÍA
Designación de la malla | Abertura nominal (mm) | Peso retenido (g) | Retenido (%) | Retenido acumulado (%) | Pasa (%) |  | COEFICIENTES DE UNIFORMIDAD Y CURVATURA
3
3" | 76.2 | 0 | 0 | 0 | 100 |  |  |  | 2
2" | 50.8 | 0 | 0 | 0 | 100 |  | D10= | 0
1" | 25.4 | 0 | 0 | 0 | 100 |  | D30= | 0
3/4" | 19.05 | 0 | 0 | 0 | 100 |  | D60= | 0
1/2" | 12.7 | 0 | 0 | 0 | 100 |  | CU= | NO DETERMINADO
3/8" | 9.525 | 0 | 0 | 0 | 100 |  | CC= | NO DETERMINADO
1/4" | 6.35 | 20.1 | 4.109589 | 4.109589 | 95.89041
N°4 | 4.75 | 15.68 | 3.205888 | 7.315477 | 92.68452
N°10 | 2 | 2.62 | 4.856669 | 4.856669 | 87.82785 |  | PORCENTAJE DE RANGO DE TAMAÑOS
N°20 | 0.85 | 3.54 | 6.562064 | 11.41873 | 81.26579
N°40 | 0.425 | 14.15 | 26.22972 | 37.64845 | 55.03607
N°60 | 0.25 | 12.16 | 22.54088 | 60.18933 | 32.49519 |  | %G= | 7.315477
N°100 | 0.15 | 6.15 | 11.4002 | 71.58953 | 21.095 |  | %S= | 79.78284
N°200 | 0.075 | 4.42 | 8.193312 | 79.78284 | 12.90169 |  | %F= | 12.90169
↓N°200 | - | 6.96 | 12.90169 | 92.68452 | 0
TOTAL |  | 50 | - | - | -
ESTUDIO Y PROYECTO PARA LA CONSTRUCCIÓN DEL COMPLEJO VIAL METROPOLITANO "TLAXCALA"

## CLASIFICACIÓN
Obra: | PUENTE ENTRONQUE MOLINITO |  |  |  | Descripción | CLASIFICACIÓN
Localización: | KM 28+980 |  |  |  | Fecha: | 2017-12-05
SPT: | 2 | Muestra N°: | 9 |  | Laboratorista: | ABJ
Prueba N°: | 4 | Profundidad: | 7.00 - 7.60 m
Ecuación A
[8 empty] | Curva de fluidez |  | 20 | 0
[8 empty] | m | -14.44 | 100 | 58.4
[8 empty] | b | 73.269
Ecuación B
[10 empty] | 50 | 0
[10 empty] | 50 | 60
Lím sup. CL-ML
[10 empty] | 7 | 0
[10 empty] | 7 | 29
Lím inf. CL-ML
[10 empty] | 4 | 0
[10 empty] | 4 | 26
WL= | 26.78843 |  |  |  | CLASIFICACIÓN S.U.C.S.
WP= | 23.63977 |  |  |  | SM- ARENA LIMOSA
IP | 3.148658
LÍMITE LÍQUIDO
Número de golpes | Tara No. | Peso de la tara (g) | Peso tara + suelo húmedo (g) | Peso tara + suelo seco (g) | Peso del agua (g) | Peso del suelo seco (g) | Contenido de agua (%)
30 | 1 | 8.344 | 12.864 | 11.979 | 0.885 | 3.635 | 24.34663
28 | 2 | 8.567 | 12.345 | 11.587 | 0.758 | 3.02 | 25.09934
24 | 3 | 9.003 | 13.134 | 12.257 | 0.877 | 3.254 | 26.95144
22 | 4 | 10.231 | 14.201 | 13.309 | 0.892 | 3.078 | 28.97986
LÍMITE PLÁSTICO
Tara No. | Peso de la tara | Peso tara + suelo húmedo (g) | Peso tara + suelo seco (g) | Peso del agua (g) | Peso del suelo seco (g) | Contenido de agua (%)
1 | 8.37 | 9.029 | 8.903 | 0.126 | 0.533 | 23.63977
CL
CH
ML
ESTUDIO Y PROYECTO PARA LA CONSTRUCCIÓN DEL COMPLEJO VIAL METROPOLITANO "TLAXCALA"