## GRANULOMETRÍA
Obra: | PSV ENTRONQUE MOLINITO 29+139.70 |  |  |  |  | Descripción | GRANULOMETRÍA
Localización: | [5 empty] | Fecha: | 2017-12-01
SPT: | 1 | Muestra N°: | 12 |  |  | Laboratorista: | ALH
Prueba N°: | 4 | Profundidad: | 6.60 -7.20 m
CONTENIDO NATURAL DE AGUA
Tara No. | Peso de la tara | Peso tara + suelo húmedo (g) | Peso tara + suelo seco (g) | Peso del agua (g) | Peso del suelo seco (g) | Contenido de agua (%)
1 | 87.53 | 594.5 | 483.3 | 111.2 | 395.77 | 28.09713
GRANULOMETRÍA
Designación de la malla | Abertura nominal (mm) | Peso retenido (g) | Retenido (%) | Retenido acumulado (%) | Pasa (%) |  | COEFICIENTES DE UNIFORMIDAD Y CURVATURA
3
3" | 76.2 | 0 | 0 | 0 | 100 |  |  |  | 2
2" | 50.8 | 0 | 0 | 0 | 100 |  | D10= | 0
1" | 25.4 | 0 | 0 | 0 | 100 |  | D30= | 0
3/4" | 19.05 | 0 | 0 | 0 | 100 |  | D60= | 0
1/2" | 12.7 | 0 | 0 | 0 | 100 |  | CU= | NO DETERMINADO
3/8" | 9.525 | 0 | 0 | 0 | 100 |  | CC= | NO DETERMINADO
1/4" | 6.35 | 0 | 0 | 0 | 100
N°4 | 4.75 | 7.6 | 1.920307 | 1.920307 | 98.07969
N°10 | 2 | 1.9 | 3.727028 | 3.727028 | 94.35266 |  | PORCENTAJE DE RANGO DE TAMAÑOS
N°20 | 0.85 | 2.9 | 5.688622 | 9.415651 | 88.66404
N°40 | 0.425 | 5.5 | 10.78877 | 20.20442 | 77.87528
N°60 | 0.25 | 4.8 | 9.415651 | 29.62007 | 68.45963 |  | %G= | 1.920307
N°100 | 0.15 | 3.1 | 6.080941 | 35.70101 | 62.37868 |  | %S= | 44.33202
N°200 | 0.075 | 4.4 | 8.631013 | 44.33202 | 53.74767 |  | %F= | 53.74767
↓N°200 | - | 27.4 | 53.74767 | 98.07969 | 0
TOTAL |  | 50 | - | - | -
ESTUDIO Y PROYECTO PARA LA CONSTRUCCIÓN DEL COMPLEJO VIAL METROPOLITANO "TLAXCALA"

## CLASIFICACIÓN
Obra: | PSV ENTRONQUE MOLINITO 29+139.70 |  |  |  | Descripción | CLASIFICACIÓN
Localización: | 0 |  |  |  | Fecha: | 2017-12-01
SPT: | 1 | Muestra N°: | 12 |  | Laboratorista: | ALH
Prueba N°: | 4 | Profundidad: | 6.60 -7.20 m
Ecuación A
[8 empty] | Curva de fluidez |  | 20 | 0
[8 empty] | m | -12.54 | 100 | 58.4
[8 empty] | b | 70.324
Ecuación B
[10 empty] | 50 | 0
[10 empty] | 50 | 60
Lím sup. CL-ML
[10 empty] | 7 | 0
[10 empty] | 7 | 29
Lím inf. CL-ML
[10 empty] | 4 | 0
[10 empty] | 4 | 26
WL= | 29.9593 |  |  |  | CLASIFICACIÓN S.U.C.S.
WP= | 18.25488 |  |  |  | CL - ARCILLA ARENOSA DE BAJA PLASTICIDAD
IP | 11.70442
LÍMITE LÍQUIDO
Número de golpes | Tara No. | Peso de la tara (g) | Peso tara + suelo húmedo (g) | Peso tara + suelo seco (g) | Peso del agua (g) | Peso del suelo seco (g) | Contenido de agua (%)
34 | 1 | 13.095 | 16.653 | 15.952 | 0.701 | 2.857 | 24.53623
31 | 2 | 13.457 | 16.161 | 15.551 | 0.61 | 2.094 | 29.13085
22 | 3 | 13.529 | 16.772 | 15.993 | 0.779 | 2.464 | 31.61526
19 | 4 | 13.389 | 15.835 | 15.227 | 0.608 | 1.838 | 33.07943
LÍMITE PLÁSTICO
Tara No. | Peso de la tara | Peso tara + suelo húmedo (g) | Peso tara + suelo seco (g) | Peso del agua (g) | Peso del suelo seco (g) | Contenido de agua (%)
1 | 9.04 | 10.07 | 9.911 | 0.159 | 0.871 | 18.25488
CL
CH
ML
ESTUDIO Y PROYECTO PARA LA CONSTRUCCIÓN DEL COMPLEJO VIAL METROPOLITANO "TLAXCALA"