## GRANULOMETRÍA
Obra: | PSV ENTRONQUE MOLINITO 29+139.70 |  |  |  |  | Descripción | GRANULOMETRÍA
Localización: | [5 empty] | Fecha: | 2017-12-01
SPT: | 1 | Muestra N°: | 14 |  |  | Laboratorista: | ALH
Prueba N°: | 5 | Profundidad: | 7.80 - 8.40 m
CONTENIDO NATURAL DE AGUA
Tara No. | Peso de la tara | Peso tara + suelo húmedo (g) | Peso tara + suelo seco (g) | Peso del agua (g) | Peso del suelo seco (g) | Contenido de agua (%)
1 | 72.61 | 719.2 | 570 | 149.2 | 497.39 | 29.99658
GRANULOMETRÍA
Designación de la malla | Abertura nominal (mm) | Peso retenido (g) | Retenido (%) | Retenido acumulado (%) | Pasa (%) |  | COEFICIENTES DE UNIFORMIDAD Y CURVATURA
3
3" | 76.2 | 0 | 0 | 0 | 100 |  |  |  | 2
2" | 50.8 | 0 | 0 | 0 | 100 |  | D10= | 0
1" | 25.4 | 0 | 0 | 0 | 100 |  | D30= | 0
3/4" | 19.05 | 0 | 0 | 0 | 100 |  | D60= | 0
1/2" | 12.7 | 0 | 0 | 0 | 100 |  | CU= | NO DETERMINADO
3/8" | 9.525 | 0 | 0 | 0 | 100 |  | CC= | NO DETERMINADO
1/4" | 6.35 | 0 | 0 | 0 | 100
N°4 | 4.75 | 12.8 | 2.573433 | 2.573433 | 97.42657
N°10 | 2 | 1 | 1.948531 | 1.948531 | 95.47804 |  | PORCENTAJE DE RANGO DE TAMAÑOS
N°20 | 0.85 | 1.1 | 2.143384 | 4.091916 | 93.33465
N°40 | 0.425 | 3.2 | 6.2353 | 10.32722 | 87.09935
N°60 | 0.25 | 4.5 | 8.768391 | 19.09561 | 78.33096 |  | %G= | 2.573433
N°100 | 0.15 | 5.3 | 10.32722 | 29.42282 | 68.00374 |  | %S= | 47.15446
N°200 | 0.075 | 9.1 | 17.73164 | 47.15446 | 50.27211 |  | %F= | 50.27211
↓N°200 | - | 25.8 | 50.27211 | 97.42657 | 0
TOTAL |  | 50 | - | - | -
ESTUDIO Y PROYECTO PARA LA CONSTRUCCIÓN DEL COMPLEJO VIAL METROPOLITANO "TLAXCALA"

## CLASIFICACIÓN
Obra: | PSV ENTRONQUE MOLINITO 29+139.70 |  |  |  | Descripción | CLASIFICACIÓN
Localización: | 0 |  |  |  | Fecha: | 2017-12-01
SPT: | 1 | Muestra N°: | 14 |  | Laboratorista: | ALH
Prueba N°: | 5 | Profundidad: | 7.80 - 8.40 m
Ecuación A
[8 empty] | Curva de fluidez |  | 20 | 0
[8 empty] | m | -13.46 | 100 | 58.4
[8 empty] | b | 74.993
Ecuación B
[10 empty] | 50 | 0
[10 empty] | 50 | 60
Lím sup. CL-ML
[10 empty] | 7 | 0
[10 empty] | 7 | 29
Lím inf. CL-ML
[10 empty] | 4 | 0
[10 empty] | 4 | 26
WL= | 31.66693 |  |  |  | CLASIFICACIÓN S.U.C.S.
WP= | 18.17279 |  |  |  | CL - ARCILLA ARENOSA DE BAJA PLASTICIDAD
IP | 13.49414
LÍMITE LÍQUIDO
Número de golpes | Tara No. | Peso de la tara (g) | Peso tara + suelo húmedo (g) | Peso tara + suelo seco (g) | Peso del agua (g) | Peso del suelo seco (g) | Contenido de agua (%)
32 | 1 | 13.095 | 16.713 | 15.952 | 0.761 | 2.857 | 26.63633
30 | 2 | 13.457 | 16.221 | 15.561 | 0.66 | 2.104 | 31.36882
21 | 3 | 13.529 | 16.81 | 15.993 | 0.817 | 2.464 | 33.15747
19 | 4 | 13.389 | 15.885 | 15.227 | 0.658 | 1.838 | 35.79978
LÍMITE PLÁSTICO
Tara No. | Peso de la tara | Peso tara + suelo húmedo (g) | Peso tara + suelo seco (g) | Peso del agua (g) | Peso del suelo seco (g) | Contenido de agua (%)
1 | 8.843 | 10.033 | 9.85 | 0.183 | 1.007 | 18.17279
CL
CH
ML
ESTUDIO Y PROYECTO PARA LA CONSTRUCCIÓN DEL COMPLEJO VIAL METROPOLITANO "TLAXCALA"