## GRANULOMETRÍA
Obra: | PSV ENTRONQUE MOLINITO 29+139.70 |  |  |  |  | Descripción | GRANULOMETRÍA
Localización: | [5 empty] | Fecha: | 2017-12-01
SPT: | 1 | Muestra N°: | 16 |  |  | Laboratorista: | ALH
Prueba N°: | 6 | Profundidad: | 9.40 - 10.0 m
CONTENIDO NATURAL DE AGUA
Tara No. | Peso de la tara | Peso tara + suelo húmedo (g) | Peso tara + suelo seco (g) | Peso del agua (g) | Peso del suelo seco (g) | Contenido de agua (%)
1 | 67.97 | 538.8 | 453.5 | 85.3 | 385.53 | 22.12539
GRANULOMETRÍA
Designación de la malla | Abertura nominal (mm) | Peso retenido (g) | Retenido (%) | Retenido acumulado (%) | Pasa (%) |  | COEFICIENTES DE UNIFORMIDAD Y CURVATURA
3
3" | 76.2 | 0 | 0 | 0 | 100 |  |  |  | 2
2" | 50.8 | 0 | 0 | 0 | 100 |  | D10= | 0
1" | 25.4 | 0 | 0 | 0 | 100 |  | D30= | 0
3/4" | 19.05 | 0 | 0 | 0 | 100 |  | D60= | 0
1/2" | 12.7 | 0 | 0 | 0 | 100 |  | CU= | NO DETERMINADO
3/8" | 9.525 | 0 | 0 | 0 | 100 |  | CC= | NO DETERMINADO
1/4" | 6.35 | 0 | 0 | 0 | 100
N°4 | 4.75 | 14.8 | 3.838871 | 3.838871 | 96.16113
N°10 | 2 | 4.1 | 7.885213 | 7.885213 | 88.27592 |  | PORCENTAJE DE RANGO DE TAMAÑOS
N°20 | 0.85 | 5.5 | 10.57772 | 18.46294 | 77.69819
N°40 | 0.425 | 9.3 | 17.88597 | 36.34891 | 59.81222
N°60 | 0.25 | 8.8 | 16.92436 | 53.27327 | 42.88786 |  | %G= | 3.838871
N°100 | 0.15 | 7.6 | 14.61649 | 67.88976 | 28.27137 |  | %S= | 81.15999
N°200 | 0.075 | 6.9 | 13.27024 | 81.15999 | 15.00114 |  | %F= | 15.00114
↓N°200 | - | 7.8 | 15.00114 | 96.16113 | 0
TOTAL |  | 50 | - | - | -
ESTUDIO Y PROYECTO PARA LA CONSTRUCCIÓN DEL COMPLEJO VIAL METROPOLITANO "TLAXCALA"

## CLASIFICACIÓN
Obra: | PSV ENTRONQUE MOLINITO 29+139.70 |  |  |  | Descripción | CLASIFICACIÓN
Localización: | 0 |  |  |  | Fecha: | 2017-12-01
SPT: | 1 | Muestra N°: | 16 |  | Laboratorista: | ALH
Prueba N°: | 6 | Profundidad: | 9.40 - 10.0 m
Ecuación A
[8 empty] | Curva de fluidez |  | 20 | 0
[8 empty] | m | -19.71 | 100 | 58.4
[8 empty] | b | 86.503
Ecuación B
[10 empty] | 50 | 0
[10 empty] | 50 | 60
Lím sup. CL-ML
[10 empty] | 7 | 0
[10 empty] | 7 | 29
Lím inf. CL-ML
[10 empty] | 4 | 0
[10 empty] | 4 | 26
WL= | 23.05896 |  |  |  | CLASIFICACIÓN S.U.C.S.
WP= | 20.61856 |  |  |  | SM - ARENA LIMOSA
IP | 2.440401
LÍMITE LÍQUIDO
Número de golpes | Tara No. | Peso de la tara (g) | Peso tara + suelo húmedo (g) | Peso tara + suelo seco (g) | Peso del agua (g) | Peso del suelo seco (g) | Contenido de agua (%)
30 | 1 | 8.398 | 11.052 | 10.643 | 0.409 | 2.245 | 18.21826
28 | 2 | 10.44 | 13.446 | 12.901 | 0.545 | 2.461 | 22.14547
23 | 3 | 7.583 | 10.019 | 9.534 | 0.485 | 1.951 | 24.85905
18 | 4 | 8.937 | 11.504 | 10.923 | 0.581 | 1.986 | 29.25478
LÍMITE PLÁSTICO
Tara No. | Peso de la tara | Peso tara + suelo húmedo (g) | Peso tara + suelo seco (g) | Peso del agua (g) | Peso del suelo seco (g) | Contenido de agua (%)
1 | 8.199 | 8.901 | 8.781 | 0.12 | 0.582 | 20.61856
CL
CH
ML
ESTUDIO Y PROYECTO PARA LA CONSTRUCCIÓN DEL COMPLEJO VIAL METROPOLITANO "TLAXCALA"