## GRANULOMETRÍA
Obra: | PSV ENTRONQUE MOLINITO 29+139.70 |  |  |  |  | Descripción | GRANULOMETRÍA
Localización: | [5 empty] | Fecha: | 2017-12-01
SPT: | 1 | Muestra N°: | 19 |  |  | Laboratorista: | ALH
Prueba N°: | 7 | Profundidad: | 11.20 - 11.80 m
CONTENIDO NATURAL DE AGUA
Tara No. | Peso de la tara | Peso tara + suelo húmedo (g) | Peso tara + suelo seco (g) | Peso del agua (g) | Peso del suelo seco (g) | Contenido de agua (%)
1 | 92.1 | 619.3 | 512 | 107.3 | 419.9 | 25.5537
GRANULOMETRÍA
Designación de la malla | Abertura nominal (mm) | Peso retenido (g) | Retenido (%) | Retenido acumulado (%) | Pasa (%) |  | COEFICIENTES DE UNIFORMIDAD Y CURVATURA
3
3" | 76.2 | 0 | 0 | 0 | 100 |  |  |  | 2
2" | 50.8 | 0 | 0 | 0 | 100 |  | D10= | 0
1" | 25.4 | 0 | 0 | 0 | 100 |  | D30= | 0
3/4" | 19.05 | 0 | 0 | 0 | 100 |  | D60= | 0
1/2" | 12.7 | 0 | 0 | 0 | 100 |  | CU= | NO DETERMINADO
3/8" | 9.525 | 0 | 0 | 0 | 100 |  | CC= | NO DETERMINADO
1/4" | 6.35 | 0 | 0 | 0 | 100
N°4 | 4.75 | 41.2 | 9.81186 | 9.81186 | 90.18814
N°10 | 2 | 7 | 12.62634 | 12.62634 | 77.5618 |  | PORCENTAJE DE RANGO DE TAMAÑOS
N°20 | 0.85 | 9 | 16.23387 | 28.8602 | 61.32794
N°40 | 0.425 | 10.4 | 18.75913 | 47.61934 | 42.5688
N°60 | 0.25 | 6.1 | 11.00295 | 58.62229 | 31.56585 |  | %G= | 9.81186
N°100 | 0.15 | 5 | 9.018814 | 67.64111 | 22.54704 |  | %S= | 76.8403
N°200 | 0.075 | 5.1 | 9.19919 | 76.8403 | 13.34784 |  | %F= | 13.34784
↓N°200 | - | 7.4 | 13.34784 | 90.18814 | 0
TOTAL |  | 50 | - | - | -
ESTUDIO Y PROYECTO PARA LA CONSTRUCCIÓN DEL COMPLEJO VIAL METROPOLITANO "TLAXCALA"

## CLASIFICACIÓN
Obra: | PSV ENTRONQUE MOLINITO 29+139.70 |  |  |  | Descripción | CLASIFICACIÓN
Localización: | 0 |  |  |  | Fecha: | 2017-12-01
SPT: | 1 | Muestra N°: | 19 |  | Laboratorista: | ALH
Prueba N°: | 7 | Profundidad: | 11.20 - 11.80 m
Ecuación A
[8 empty] | Curva de fluidez |  | 20 | 0
[8 empty] | m | -18.69 | 100 | 58.4
[8 empty] | b | 86.045
Ecuación B
[10 empty] | 50 | 0
[10 empty] | 50 | 60
Lím sup. CL-ML
[10 empty] | 7 | 0
[10 empty] | 7 | 29
Lím inf. CL-ML
[10 empty] | 4 | 0
[10 empty] | 4 | 26
WL= | 25.88421 |  |  |  | CLASIFICACIÓN S.U.C.S.
WP= | 23.0659 |  |  |  | SM - ARENA LIMOSA
IP | 2.818308
LÍMITE LÍQUIDO
Número de golpes | Tara No. | Peso de la tara (g) | Peso tara + suelo húmedo (g) | Peso tara + suelo seco (g) | Peso del agua (g) | Peso del suelo seco (g) | Contenido de agua (%)
32 | 1 | 13.095 | 16.583 | 16 | 0.583 | 2.905 | 20.06885
29 | 2 | 13.157 | 16.061 | 15.49 | 0.571 | 2.333 | 24.47492
24 | 3 | 13.229 | 16.653 | 15.93 | 0.723 | 2.701 | 26.76786
18 | 4 | 13.389 | 15.735 | 15.17 | 0.565 | 1.781 | 31.72375
LÍMITE PLÁSTICO
Tara No. | Peso de la tara | Peso tara + suelo húmedo (g) | Peso tara + suelo seco (g) | Peso del agua (g) | Peso del suelo seco (g) | Contenido de agua (%)
1 | 8.81 | 9.669 | 9.508 | 0.161 | 0.698 | 23.0659
CL
CH
ML
ESTUDIO Y PROYECTO PARA LA CONSTRUCCIÓN DEL COMPLEJO VIAL METROPOLITANO "TLAXCALA"