## GRANULOMETRÍA
Obra: | PSV ENTRONQUE MOLINITO 29+139.70 |  |  |  |  | Descripción | GRANULOMETRÍA
Localización: | [5 empty] | Fecha: | 2017-12-01
SPT: | 1 | Muestra N°: | 2 |  |  | Laboratorista: | ALH
Prueba N°: | 1 | Profundidad: | 0.60 -1.20 m
CONTENIDO NATURAL DE AGUA
Tara No. | Peso de la tara | Peso tara + suelo húmedo (g) | Peso tara + suelo seco (g) | Peso del agua (g) | Peso del suelo seco (g) | Contenido de agua (%)
1 | 88.65 | 549.5 | 460.8 | 88.7 | 372.15 | 23.83448
GRANULOMETRÍA
Designación de la malla | Abertura nominal (mm) | Peso retenido (g) | Retenido (%) | Retenido acumulado (%) | Pasa (%) |  | COEFICIENTES DE UNIFORMIDAD Y CURVATURA
3
3" | 76.2 | 0 | 0 | 0 | 100 |  |  |  | 2
2" | 50.8 | 0 | 0 | 0 | 100 |  | D10= | 0
1" | 25.4 | 0 | 0 | 0 | 100 |  | D30= | 0
3/4" | 19.05 | 0 | 0 | 0 | 100 |  | D60= | 0
1/2" | 12.7 | 0 | 0 | 0 | 100 |  | CU= | NO DETERMINADO
3/8" | 9.525 | 0 | 0 | 0 | 100 |  | CC= | NO DETERMINADO
1/4" | 6.35 | 0 | 0 | 0 | 100
N°4 | 4.75 | 1.1 | 0.2955797 | 0.2955797 | 99.70442
N°10 | 2 | 0.6 | 1.196453 | 1.196453 | 98.50797 |  | PORCENTAJE DE RANGO DE TAMAÑOS
N°20 | 0.85 | 1.2 | 2.392906 | 3.589359 | 96.11506
N°40 | 0.425 | 2.7 | 5.384039 | 8.973398 | 90.73102
N°60 | 0.25 | 3.7 | 7.378127 | 16.35152 | 83.3529 |  | %G= | 0.2955797
N°100 | 0.15 | 4.3 | 8.57458 | 24.92611 | 74.77832 |  | %S= | 40.08118
N°200 | 0.075 | 7.6 | 15.15507 | 40.08118 | 59.62324 |  | %F= | 59.62324
↓N°200 | - | 29.9 | 59.62324 | 99.70442 | 0
TOTAL |  | 50 | - | - | -
ESTUDIO Y PROYECTO PARA LA CONSTRUCCIÓN DEL COMPLEJO VIAL METROPOLITANO "TLAXCALA"

## CLASIFICACIÓN
Obra: | PSV ENTRONQUE MOLINITO 29+139.70 |  |  |  | Descripción | CLASIFICACIÓN
Localización: | 0 |  |  |  | Fecha: | 2017-12-01
SPT: | 1 | Muestra N°: | 2 |  | Laboratorista: | ALH
Prueba N°: | 1 | Profundidad: | 0.60 -1.20 m
Ecuación A
[8 empty] | Curva de fluidez |  | 20 | 0
[8 empty] | m | -15.7 | 100 | 58.4
[8 empty] | b | 85.413
Ecuación B
[10 empty] | 50 | 0
[10 empty] | 50 | 60
Lím sup. CL-ML
[10 empty] | 7 | 0
[10 empty] | 7 | 29
Lím inf. CL-ML
[10 empty] | 4 | 0
[10 empty] | 4 | 26
WL= | 34.87665 |  |  |  | CLASIFICACIÓN S.U.C.S.
WP= | 26.61499 |  |  |  | ML - LIMO ARENOSO DE BAJA PLASTICIDAD
IP | 8.261662
LÍMITE LÍQUIDO
Número de golpes | Tara No. | Peso de la tara (g) | Peso tara + suelo húmedo (g) | Peso tara + suelo seco (g) | Peso del agua (g) | Peso del suelo seco (g) | Contenido de agua (%)
31 | 1 | 13.095 | 16.883 | 15.98 | 0.903 | 2.885 | 31.29983
28 | 2 | 13.407 | 16.301 | 15.57 | 0.731 | 2.163 | 33.79565
22 | 3 | 13.509 | 16.945 | 16.05 | 0.895 | 2.541 | 35.22235
20 | 4 | 13.389 | 15.985 | 15.25 | 0.735 | 1.861 | 39.4949
LÍMITE PLÁSTICO
Tara No. | Peso de la tara | Peso tara + suelo húmedo (g) | Peso tara + suelo seco (g) | Peso del agua (g) | Peso del suelo seco (g) | Contenido de agua (%)
1 | 8.291 | 9.271 | 9.065 | 0.206 | 0.774 | 26.61499
CL
CH
ML
ESTUDIO Y PROYECTO PARA LA CONSTRUCCIÓN DEL COMPLEJO VIAL METROPOLITANO "TLAXCALA"