## GRANULOMETRÍA
Obra: | PSV ENTRONQUE MOLINITO 29+139.70 |  |  |  |  | Descripción | GRANULOMETRÍA
Localización: | [5 empty] | Fecha: | 2017-12-01
SPT: | 1 | Muestra N°: | 21 |  |  | Laboratorista: | ALH
Prueba N°: | 8 | Profundidad: | 12.40 - 13.00 m
CONTENIDO NATURAL DE AGUA
Tara No. | Peso de la tara | Peso tara + suelo húmedo (g) | Peso tara + suelo seco (g) | Peso del agua (g) | Peso del suelo seco (g) | Contenido de agua (%)
1 | 85.27 | 680 | 582.2 | 97.8 | 496.93 | 19.68084
GRANULOMETRÍA
Designación de la malla | Abertura nominal (mm) | Peso retenido (g) | Retenido (%) | Retenido acumulado (%) | Pasa (%) |  | COEFICIENTES DE UNIFORMIDAD Y CURVATURA
3
3" | 76.2 | 0 | 0 | 0 | 100 |  |  |  | 2
2" | 50.8 | 0 | 0 | 0 | 100 |  | D10= | 0
1" | 25.4 | 0 | 0 | 0 | 100 |  | D30= | 0
3/4" | 19.05 | 0 | 0 | 0 | 100 |  | D60= | 0
1/2" | 12.7 | 0 | 0 | 0 | 100 |  | CU= | NO DETERMINADO
3/8" | 9.525 | 0 | 0 | 0 | 100 |  | CC= | NO DETERMINADO
1/4" | 6.35 | 0 | 0 | 0 | 100
N°4 | 4.75 | 30.3 | 6.097438 | 6.097438 | 93.90256
N°10 | 2 | 3.5 | 6.573179 | 6.573179 | 87.32938 |  | PORCENTAJE DE RANGO DE TAMAÑOS
N°20 | 0.85 | 4.9 | 9.202451 | 15.77563 | 78.12693
N°40 | 0.425 | 7.3 | 13.70977 | 29.4854 | 64.41716
N°60 | 0.25 | 7.6 | 14.27319 | 43.75859 | 50.14397 |  | %G= | 6.097438
N°100 | 0.15 | 8.1 | 15.21222 | 58.97081 | 34.93175 |  | %S= | 77.75132
N°200 | 0.075 | 10 | 18.78051 | 77.75132 | 16.15124 |  | %F= | 16.15124
↓N°200 | - | 8.6 | 16.15124 | 93.90256 | 0
TOTAL |  | 50 | - | - | -
ESTUDIO Y PROYECTO PARA LA CONSTRUCCIÓN DEL COMPLEJO VIAL METROPOLITANO "TLAXCALA"

## CLASIFICACIÓN
Obra: | PSV ENTRONQUE MOLINITO 29+139.70 |  |  |  | Descripción | CLASIFICACIÓN
Localización: | 0 |  |  |  | Fecha: | 2017-12-01
SPT: | 1 | Muestra N°: | 21 |  | Laboratorista: | ALH
Prueba N°: | 8 | Profundidad: | 12.40 - 13.00 m
Ecuación A
[8 empty] | Curva de fluidez |  | 20 | 0
[8 empty] | m | -19.29 | 100 | 58.4
[8 empty] | b | 86.535
Ecuación B
[10 empty] | 50 | 0
[10 empty] | 50 | 60
Lím sup. CL-ML
[10 empty] | 7 | 0
[10 empty] | 7 | 29
Lím inf. CL-ML
[10 empty] | 4 | 0
[10 empty] | 4 | 26
WL= | 24.44289 |  |  |  | CLASIFICACIÓN S.U.C.S.
WP= | 22.22222 |  |  |  | SM - ARENA LIMOSA
IP | 2.220663
LÍMITE LÍQUIDO
Número de golpes | Tara No. | Peso de la tara (g) | Peso tara + suelo húmedo (g) | Peso tara + suelo seco (g) | Peso del agua (g) | Peso del suelo seco (g) | Contenido de agua (%)
30 | 1 | 8.398 | 11.152 | 10.689 | 0.463 | 2.291 | 20.20952
28 | 2 | 10.44 | 13.166 | 12.652 | 0.514 | 2.212 | 23.23689
23 | 3 | 7.103 | 10.019 | 9.421 | 0.598 | 2.318 | 25.7981
18 | 4 | 8.27 | 11.401 | 10.664 | 0.737 | 2.394 | 30.7853
LÍMITE PLÁSTICO
Tara No. | Peso de la tara | Peso tara + suelo húmedo (g) | Peso tara + suelo seco (g) | Peso del agua (g) | Peso del suelo seco (g) | Contenido de agua (%)
1 | 8.84 | 9.423 | 9.317 | 0.106 | 0.477 | 22.22222
CL
CH
ML
ESTUDIO Y PROYECTO PARA LA CONSTRUCCIÓN DEL COMPLEJO VIAL METROPOLITANO "TLAXCALA"