## GRANULOMETRÍA
Obra: | PSV ENTRONQUE MOLINITO 29+139.70 |  |  |  |  | Descripción | GRANULOMETRÍA
Localización: | [5 empty] | Fecha: | 2017-12-01
SPT: | 1 | Muestra N°: | 23 |  |  | Laboratorista: | ALH
Prueba N°: | 9 | Profundidad: | 13.60 - 14.20 m
CONTENIDO NATURAL DE AGUA
Tara No. | Peso de la tara | Peso tara + suelo húmedo (g) | Peso tara + suelo seco (g) | Peso del agua (g) | Peso del suelo seco (g) | Contenido de agua (%)
1 | 82.83 | 507 | 426.7 | 80.3 | 343.87 | 23.35185
GRANULOMETRÍA
Designación de la malla | Abertura nominal (mm) | Peso retenido (g) | Retenido (%) | Retenido acumulado (%) | Pasa (%) |  | COEFICIENTES DE UNIFORMIDAD Y CURVATURA
3
3" | 76.2 | 0 | 0 | 0 | 100 |  |  |  | 2
2" | 50.8 | 0 | 0 | 0 | 100 |  | D10= | 0
1" | 25.4 | 0 | 0 | 0 | 100 |  | D30= | 0
3/4" | 19.05 | 0 | 0 | 0 | 100 |  | D60= | 0
1/2" | 12.7 | 0 | 0 | 0 | 100 |  | CU= | NO DETERMINADO
3/8" | 9.525 | 0 | 0 | 0 | 100 |  | CC= | NO DETERMINADO
1/4" | 6.35 | 0 | 0 | 0 | 100
N°4 | 4.75 | 22.4 | 6.51409 | 6.51409 | 93.48591
N°10 | 2 | 2.2 | 4.11338 | 4.11338 | 89.37253 |  | PORCENTAJE DE RANGO DE TAMAÑOS
N°20 | 0.85 | 2.5 | 4.674296 | 8.787676 | 84.69823
N°40 | 0.425 | 4.5 | 8.413732 | 17.20141 | 76.2845
N°60 | 0.25 | 7.8 | 14.5838 | 31.78521 | 61.7007 |  | %G= | 6.51409
N°100 | 0.15 | 9.7 | 18.13627 | 49.92148 | 43.56443 |  | %S= | 73.29295
N°200 | 0.075 | 12.5 | 23.37148 | 73.29295 | 20.19296 |  | %F= | 20.19296
↓N°200 | - | 10.8 | 20.19296 | 93.48591 | 0
TOTAL |  | 50 | - | - | -
ESTUDIO Y PROYECTO PARA LA CONSTRUCCIÓN DEL COMPLEJO VIAL METROPOLITANO "TLAXCALA"

## CLASIFICACIÓN
Obra: | PSV ENTRONQUE MOLINITO 29+139.70 |  |  |  | Descripción | CLASIFICACIÓN
Localización: | 0 |  |  |  | Fecha: | 2017-12-01
SPT: | 1 | Muestra N°: | 23 |  | Laboratorista: | ALH
Prueba N°: | 9 | Profundidad: | 13.60 - 14.20 m
Ecuación A
[8 empty] | Curva de fluidez |  | 20 | 0
[8 empty] | m | -19.29 | 100 | 58.4
[8 empty] | b | 86.535
Ecuación B
[10 empty] | 50 | 0
[10 empty] | 50 | 60
Lím sup. CL-ML
[10 empty] | 7 | 0
[10 empty] | 7 | 29
Lím inf. CL-ML
[10 empty] | 4 | 0
[10 empty] | 4 | 26
WL= | 24.44289 |  |  |  | CLASIFICACIÓN S.U.C.S.
WP= | 22.17391 |  |  |  | SM - ARENA LIMOSA
IP | 2.268972
LÍMITE LÍQUIDO
Número de golpes | Tara No. | Peso de la tara (g) | Peso tara + suelo húmedo (g) | Peso tara + suelo seco (g) | Peso del agua (g) | Peso del suelo seco (g) | Contenido de agua (%)
30 | 1 | 13.169 | 16.15 | 15.66 | 0.49 | 2.491 | 19.67081
28 | 2 | 13.407 | 16.331 | 15.799 | 0.532 | 2.392 | 22.2408
21 | 3 | 13.095 | 15.464 | 15 | 0.464 | 1.905 | 24.35696
16 | 4 | 13.457 | 15.442 | 15.01 | 0.432 | 1.553 | 27.81713
LÍMITE PLÁSTICO
Tara No. | Peso de la tara | Peso tara + suelo húmedo (g) | Peso tara + suelo seco (g) | Peso del agua (g) | Peso del suelo seco (g) | Contenido de agua (%)
1 | 11.38 | 11.661 | 11.61 | 0.051 | 0.23 | 22.17391
CL
CH
ML
ESTUDIO Y PROYECTO PARA LA CONSTRUCCIÓN DEL COMPLEJO VIAL METROPOLITANO "TLAXCALA"