## GRANULOMETRÍA
Obra: | PSV ENTRONQUE MOLINITO 29+139.70 |  |  |  |  | Descripción | GRANULOMETRÍA
Localización: | [5 empty] | Fecha: | 2017-12-01
SPT: | 1 | Muestra N°: | 26 |  |  | Laboratorista: | ALH
Prueba N°: | 10 | Profundidad: | 15.40 - 15.75 m
CONTENIDO NATURAL DE AGUA
Tara No. | Peso de la tara | Peso tara + suelo húmedo (g) | Peso tara + suelo seco (g) | Peso del agua (g) | Peso del suelo seco (g) | Contenido de agua (%)
1 | 74.48 | 455.7 | 383.8 | 71.9 | 309.32 | 23.24454
GRANULOMETRÍA
Designación de la malla | Abertura nominal (mm) | Peso retenido (g) | Retenido (%) | Retenido acumulado (%) | Pasa (%) |  | COEFICIENTES DE UNIFORMIDAD Y CURVATURA
3
3" | 76.2 | 0 | 0 | 0 | 100 |  |  |  | 2
2" | 50.8 | 0 | 0 | 0 | 100 |  | D10= | 0
1" | 25.4 | 0 | 0 | 0 | 100 |  | D30= | 0
3/4" | 19.05 | 0 | 0 | 0 | 100 |  | D60= | 0
1/2" | 12.7 | 0 | 0 | 0 | 100 |  | CU= | NO DETERMINADO
3/8" | 9.525 | 0 | 0 | 0 | 100 |  | CC= | NO DETERMINADO
1/4" | 6.35 | 0 | 0 | 0 | 100
N°4 | 4.75 | 13.1 | 4.235096 | 4.235096 | 95.7649
N°10 | 2 | 2.5 | 4.788245 | 4.788245 | 90.97666 |  | PORCENTAJE DE RANGO DE TAMAÑOS
N°20 | 0.85 | 2.1 | 4.022126 | 8.810371 | 86.95453
N°40 | 0.425 | 6.7 | 12.8325 | 21.64287 | 74.12204
N°60 | 0.25 | 8.5 | 16.28003 | 37.9229 | 57.842 |  | %G= | 4.235096
N°100 | 0.15 | 7.6 | 14.55627 | 52.47917 | 43.28574 |  | %S= | 70.09991
N°200 | 0.075 | 9.2 | 17.62074 | 70.09991 | 25.66499 |  | %F= | 25.66499
↓N°200 | - | 13.4 | 25.66499 | 95.7649 | 0
TOTAL |  | 50 | - | - | -
ESTUDIO Y PROYECTO PARA LA CONSTRUCCIÓN DEL COMPLEJO VIAL METROPOLITANO "TLAXCALA"

## CLASIFICACIÓN
Obra: | PSV ENTRONQUE MOLINITO 29+139.70 |  |  |  | Descripción | CLASIFICACIÓN
Localización: | 0 |  |  |  | Fecha: | 2017-12-01
SPT: | 1 | Muestra N°: | 26 |  | Laboratorista: | ALH
Prueba N°: | 10 | Profundidad: | 15.40 - 15.75 m
Ecuación A
[8 empty] | Curva de fluidez |  | 20 | 0
[8 empty] | m | -19.97 | 100 | 58.4
[8 empty] | b | 90.33
Ecuación B
[10 empty] | 50 | 0
[10 empty] | 50 | 60
Lím sup. CL-ML
[10 empty] | 7 | 0
[10 empty] | 7 | 29
Lím inf. CL-ML
[10 empty] | 4 | 0
[10 empty] | 4 | 26
WL= | 26.04905 |  |  |  | CLASIFICACIÓN S.U.C.S.
WP= | 23.75895 |  |  |  | SM - ARENA LIMOSA
IP | 2.290103
LÍMITE LÍQUIDO
Número de golpes | Tara No. | Peso de la tara (g) | Peso tara + suelo húmedo (g) | Peso tara + suelo seco (g) | Peso del agua (g) | Peso del suelo seco (g) | Contenido de agua (%)
30 | 1 | 8.214 | 12.558 | 11.78 | 0.778 | 3.566 | 21.81716
27 | 2 | 8.687 | 13.45 | 12.48 | 0.97 | 3.793 | 25.57342
22 | 3 | 10.268 | 14.588 | 13.65 | 0.938 | 3.382 | 27.73507
20 | 4 | 9.147 | 13.012 | 12.1 | 0.912 | 2.953 | 30.88385
LÍMITE PLÁSTICO
Tara No. | Peso de la tara | Peso tara + suelo húmedo (g) | Peso tara + suelo seco (g) | Peso del agua (g) | Peso del suelo seco (g) | Contenido de agua (%)
1 | 22.22 | 22.756 | 22.6531 | 0.1029 | 0.4331 | 23.75895
CL
CH
ML
ESTUDIO Y PROYECTO PARA LA CONSTRUCCIÓN DEL COMPLEJO VIAL METROPOLITANO "TLAXCALA"