## GRANULOMETRÍA
Obra: | PSV ENTRONQUE MOLINITO 29+139.70 |  |  |  |  | Descripción | GRANULOMETRÍA
Localización: | [5 empty] | Fecha: | 2017-12-01
SPT: | 1 | Muestra N°: | 30 |  |  | Laboratorista: | ALH
Prueba N°: | 11 | Profundidad: | 18.40 - 18.70 m
CONTENIDO NATURAL DE AGUA
Tara No. | Peso de la tara | Peso tara + suelo húmedo (g) | Peso tara + suelo seco (g) | Peso del agua (g) | Peso del suelo seco (g) | Contenido de agua (%)
1 | 83.44 | 443.8 | 381.5 | 62.3 | 298.06 | 20.90183
GRANULOMETRÍA
Designación de la malla | Abertura nominal (mm) | Peso retenido (g) | Retenido (%) | Retenido acumulado (%) | Pasa (%) |  | COEFICIENTES DE UNIFORMIDAD Y CURVATURA
3
3" | 76.2 | 0 | 0 | 0 | 100 |  |  |  | 2
2" | 50.8 | 0 | 0 | 0 | 100 |  | D10= | 0
1" | 25.4 | 0 | 0 | 0 | 100 |  | D30= | 0
3/4" | 19.05 | 0 | 0 | 0 | 100 |  | D60= | 0
1/2" | 12.7 | 0 | 0 | 0 | 100 |  | CU= | NO DETERMINADO
3/8" | 9.525 | 0 | 0 | 0 | 100 |  | CC= | NO DETERMINADO
1/4" | 6.35 | 0 | 0 | 0 | 100
N°4 | 4.75 | 20.1 | 6.743609 | 6.743609 | 93.25639
N°10 | 2 | 2.7 | 5.035845 | 5.035845 | 88.22055 |  | PORCENTAJE DE RANGO DE TAMAÑOS
N°20 | 0.85 | 5.7 | 10.63123 | 15.66707 | 77.58932
N°40 | 0.425 | 14.2 | 26.48482 | 42.15189 | 51.1045
N°60 | 0.25 | 10.1 | 18.83779 | 60.98968 | 32.26671 |  | %G= | 6.743609
N°100 | 0.15 | 6.8 | 12.68287 | 73.67255 | 19.58384 |  | %S= | 78.52188
N°200 | 0.075 | 2.6 | 4.849332 | 78.52188 | 14.73451 |  | %F= | 14.73451
↓N°200 | - | 7.9 | 14.73451 | 93.25639 | 0
TOTAL |  | 50 | - | - | -
ESTUDIO Y PROYECTO PARA LA CONSTRUCCIÓN DEL COMPLEJO VIAL METROPOLITANO "TLAXCALA"

## CLASIFICACIÓN
Obra: | PSV ENTRONQUE MOLINITO 29+139.70 |  |  |  | Descripción | CLASIFICACIÓN
Localización: | 0 |  |  |  | Fecha: | 2017-12-01
SPT: | 1 | Muestra N°: | 30 |  | Laboratorista: | ALH
Prueba N°: | 11 | Profundidad: | 18.40 - 18.70 m
Ecuación A
[8 empty] | Curva de fluidez |  | 20 | 0
[8 empty] | m | -8.425 | 100 | 58.4
[8 empty] | b | 52.658
Ecuación B
[10 empty] | 50 | 0
[10 empty] | 50 | 60
Lím sup. CL-ML
[10 empty] | 7 | 0
[10 empty] | 7 | 29
Lím inf. CL-ML
[10 empty] | 4 | 0
[10 empty] | 4 | 26
WL= | 25.53897 |  |  |  | CLASIFICACIÓN S.U.C.S.
WP= | 23.56021 |  |  |  | SM - ARENA LIMOSA
IP | 1.978762
LÍMITE LÍQUIDO
Número de golpes | Tara No. | Peso de la tara (g) | Peso tara + suelo húmedo (g) | Peso tara + suelo seco (g) | Peso del agua (g) | Peso del suelo seco (g) | Contenido de agua (%)
33 | 1 | 12.654 | 15.474 | 14.932 | 0.542 | 2.278 | 23.7928
28 | 2 | 13.345 | 16.032 | 15.512 | 0.52 | 2.167 | 23.99631
22 | 3 | 13.432 | 16.267 | 15.678 | 0.589 | 2.246 | 26.2244
17 | 4 | 13.0296 | 16.293 | 15.556 | 0.737 | 2.5264 | 29.17194
LÍMITE PLÁSTICO
Tara No. | Peso de la tara | Peso tara + suelo húmedo (g) | Peso tara + suelo seco (g) | Peso del agua (g) | Peso del suelo seco (g) | Contenido de agua (%)
1 | 11.59 | 11.826 | 11.781 | 0.045 | 0.191 | 23.56021
CL
CH
ML
ESTUDIO Y PROYECTO PARA LA CONSTRUCCIÓN DEL COMPLEJO VIAL METROPOLITANO "TLAXCALA"