## GRANULOMETRÍA
Obra: | PSV ENTRONQUE MOLINITO 29+139.70 |  |  |  |  | Descripción | GRANULOMETRÍA
Localización: | [5 empty] | Fecha: | 2017-12-01
SPT: | 1 | Muestra N°: | 32 |  |  | Laboratorista: | ALH
Prueba N°: | 12 | Profundidad: | 20.20 - 20.44 m
CONTENIDO NATURAL DE AGUA
Tara No. | Peso de la tara | Peso tara + suelo húmedo (g) | Peso tara + suelo seco (g) | Peso del agua (g) | Peso del suelo seco (g) | Contenido de agua (%)
1 | 75.99 | 472.3 | 404.5 | 67.8 | 328.51 | 20.63864
GRANULOMETRÍA
Designación de la malla | Abertura nominal (mm) | Peso retenido (g) | Retenido (%) | Retenido acumulado (%) | Pasa (%) |  | COEFICIENTES DE UNIFORMIDAD Y CURVATURA
3
3" | 76.2 | 0 | 0 | 0 | 100 |  |  |  | 2
2" | 50.8 | 0 | 0 | 0 | 100 |  | D10= | 0
1" | 25.4 | 0 | 0 | 0 | 100 |  | D30= | 0
3/4" | 19.05 | 0 | 0 | 0 | 100 |  | D60= | 0
1/2" | 12.7 | 0 | 0 | 0 | 100 |  | CU= | NO DETERMINADO
3/8" | 9.525 | 0 | 0 | 0 | 100 |  | CC= | NO DETERMINADO
1/4" | 6.35 | 0 | 0 | 0 | 100
N°4 | 4.75 | 9.4 | 2.861405 | 2.861405 | 97.1386
N°10 | 2 | 2.4 | 4.662653 | 4.662653 | 92.47594 |  | PORCENTAJE DE RANGO DE TAMAÑOS
N°20 | 0.85 | 5.8 | 11.26808 | 15.93073 | 81.20787
N°40 | 0.425 | 16 | 31.08435 | 47.01508 | 50.12352
N°60 | 0.25 | 10 | 19.42772 | 66.4428 | 30.6958 |  | %G= | 2.861405
N°100 | 0.15 | 6.4 | 12.43374 | 78.87654 | 18.26206 |  | %S= | 84.51058
N°200 | 0.075 | 2.9 | 5.634039 | 84.51058 | 12.62802 |  | %F= | 12.62802
↓N°200 | - | 6.5 | 12.62802 | 97.1386 | 0
TOTAL |  | 50 | - | - | -
ESTUDIO Y PROYECTO PARA LA CONSTRUCCIÓN DEL COMPLEJO VIAL METROPOLITANO "TLAXCALA"

## CLASIFICACIÓN
Obra: | PSV ENTRONQUE MOLINITO 29+139.70 |  |  |  | Descripción | CLASIFICACIÓN
Localización: | 0 |  |  |  | Fecha: | 2017-12-01
SPT: | 1 | Muestra N°: | 32 |  | Laboratorista: | ALH
Prueba N°: | 12 | Profundidad: | 20.20 - 20.44 m
Ecuación A
[8 empty] | Curva de fluidez |  | 20 | 0
[8 empty] | m | -18.03 | 100 | 58.4
[8 empty] | b | 83.633
Ecuación B
[10 empty] | 50 | 0
[10 empty] | 50 | 60
Lím sup. CL-ML
[10 empty] | 7 | 0
[10 empty] | 7 | 29
Lím inf. CL-ML
[10 empty] | 4 | 0
[10 empty] | 4 | 26
WL= | 25.59667 |  |  |  | CLASIFICACIÓN S.U.C.S.
WP= | 23.84961 |  |  |  | SM - ARENA LIMOSA
IP | 1.747062
LÍMITE LÍQUIDO
Número de golpes | Tara No. | Peso de la tara (g) | Peso tara + suelo húmedo (g) | Peso tara + suelo seco (g) | Peso del agua (g) | Peso del suelo seco (g) | Contenido de agua (%)
32 | 1 | 8.014 | 11.158 | 10.612 | 0.546 | 2.598 | 21.01617
26 | 2 | 8.687 | 12.245 | 11.534 | 0.711 | 2.847 | 24.97366
23 | 3 | 10.268 | 13.558 | 12.853 | 0.705 | 2.585 | 27.27273
19 | 4 | 9.147 | 12.112 | 11.421 | 0.691 | 2.274 | 30.38698
LÍMITE PLÁSTICO
Tara No. | Peso de la tara | Peso tara + suelo húmedo (g) | Peso tara + suelo seco (g) | Peso del agua (g) | Peso del suelo seco (g) | Contenido de agua (%)
1 | 10.047 | 12.254 | 11.829 | 0.425 | 1.782 | 23.84961
CL
CH
ML
ESTUDIO Y PROYECTO PARA LA CONSTRUCCIÓN DEL COMPLEJO VIAL METROPOLITANO "TLAXCALA"