## GRANULOMETRÍA
Obra: | PSV ENTRONQUE MOLINITO 29+139.70 |  |  |  |  | Descripción | GRANULOMETRÍA
Localización: | [5 empty] | Fecha: | 2017-12-01
SPT: | 1 | Muestra N°: | 6 |  |  | Laboratorista: | ALH
Prueba N°: | 2 | Profundidad: | 3.00 - 3.60 m
CONTENIDO NATURAL DE AGUA
Tara No. | Peso de la tara | Peso tara + suelo húmedo (g) | Peso tara + suelo seco (g) | Peso del agua (g) | Peso del suelo seco (g) | Contenido de agua (%)
1 | 73.6 | 494.3 | 421.8 | 72.5 | 348.2 | 20.82137
GRANULOMETRÍA
Designación de la malla | Abertura nominal (mm) | Peso retenido (g) | Retenido (%) | Retenido acumulado (%) | Pasa (%) |  | COEFICIENTES DE UNIFORMIDAD Y CURVATURA
3
3" | 76.2 | 0 | 0 | 0 | 100 |  |  |  | 2
2" | 50.8 | 0 | 0 | 0 | 100 |  | D10= | 0
1" | 25.4 | 0 | 0 | 0 | 100 |  | D30= | 0
3/4" | 19.05 | 0 | 0 | 0 | 100 |  | D60= | 0
1/2" | 12.7 | 0 | 0 | 0 | 100 |  | CU= | NO DETERMINADO
3/8" | 9.525 | 0 | 0 | 0 | 100 |  | CC= | NO DETERMINADO
1/4" | 6.35 | 0 | 0 | 0 | 100
N°4 | 4.75 | 5 | 1.435956 | 1.435956 | 98.56404
N°10 | 2 | 1.3 | 2.562665 | 2.562665 | 96.00138 |  | PORCENTAJE DE RANGO DE TAMAÑOS
N°20 | 0.85 | 2.2 | 4.336818 | 6.899483 | 91.66456
N°40 | 0.425 | 5.5 | 10.84204 | 17.74153 | 80.82252
N°60 | 0.25 | 6.5 | 12.81333 | 30.55485 | 68.00919 |  | %G= | 1.435956
N°100 | 0.15 | 6 | 11.82769 | 42.38254 | 56.1815 |  | %S= | 58.9413
N°200 | 0.075 | 8.4 | 16.55876 | 58.9413 | 39.62275 |  | %F= | 39.62275
↓N°200 | - | 20.1 | 39.62275 | 98.56404 | 0
TOTAL |  | 50 | - | - | -
ESTUDIO Y PROYECTO PARA LA CONSTRUCCIÓN DEL COMPLEJO VIAL METROPOLITANO "TLAXCALA"

## CLASIFICACIÓN
Obra: | PSV ENTRONQUE MOLINITO 29+139.70 |  |  |  | Descripción | CLASIFICACIÓN
Localización: | 0 |  |  |  | Fecha: | 2017-12-01
SPT: | 1 | Muestra N°: | 6 |  | Laboratorista: | ALH
Prueba N°: | 2 | Profundidad: | 3.00 - 3.60 m
Ecuación A
[8 empty] | Curva de fluidez |  | 20 | 0
[8 empty] | m | -16.34 | 100 | 58.4
[8 empty] | b | 78.367
Ecuación B
[10 empty] | 50 | 0
[10 empty] | 50 | 60
Lím sup. CL-ML
[10 empty] | 7 | 0
[10 empty] | 7 | 29
Lím inf. CL-ML
[10 empty] | 4 | 0
[10 empty] | 4 | 26
WL= | 25.77057 |  |  |  | CLASIFICACIÓN S.U.C.S.
WP= | 23.39109 |  |  |  | SM - ARENA LIMOSA
IP | 2.37948
LÍMITE LÍQUIDO
Número de golpes | Tara No. | Peso de la tara (g) | Peso tara + suelo húmedo (g) | Peso tara + suelo seco (g) | Peso del agua (g) | Peso del suelo seco (g) | Contenido de agua (%)
31 | 1 | 8.214 | 12.058 | 11.409 | 0.649 | 3.195 | 20.31299
29 | 2 | 8.087 | 13.07 | 12.065 | 1.005 | 3.978 | 25.26395
23 | 3 | 10.268 | 14.198 | 13.341 | 0.857 | 3.073 | 27.88806
19 | 4 | 9.107 | 13.102 | 12.191 | 0.911 | 3.084 | 29.53956
LÍMITE PLÁSTICO
Tara No. | Peso de la tara | Peso tara + suelo húmedo (g) | Peso tara + suelo seco (g) | Peso del agua (g) | Peso del suelo seco (g) | Contenido de agua (%)
1 | 11.498 | 12.495 | 12.306 | 0.189 | 0.808 | 23.39109
CL
CH
ML
ESTUDIO Y PROYECTO PARA LA CONSTRUCCIÓN DEL COMPLEJO VIAL METROPOLITANO "TLAXCALA"