## GRANULOMETRÍA
Obra: | PSV ENTRONQUE MOLINITO 29+139.70 |  |  |  |  | Descripción | GRANULOMETRÍA
Localización: | [5 empty] | Fecha: | 2017-12-01
SPT: | 1 | Muestra N°: | 9 |  |  | Laboratorista: | ALH
Prueba N°: | 3 | Profundidad: | 4.80 -5.40 m
CONTENIDO NATURAL DE AGUA
Tara No. | Peso de la tara | Peso tara + suelo húmedo (g) | Peso tara + suelo seco (g) | Peso del agua (g) | Peso del suelo seco (g) | Contenido de agua (%)
1 | 84.89 | 453.4 | 358.7 | 94.7 | 273.81 | 34.58603
GRANULOMETRÍA
Designación de la malla | Abertura nominal (mm) | Peso retenido (g) | Retenido (%) | Retenido acumulado (%) | Pasa (%) |  | COEFICIENTES DE UNIFORMIDAD Y CURVATURA
3
3" | 76.2 | 0 | 0 | 0 | 100 |  |  |  | 2
2" | 50.8 | 0 | 0 | 0 | 100 |  | D10= | 0
1" | 25.4 | 0 | 0 | 0 | 100 |  | D30= | 0
3/4" | 19.05 | 0 | 0 | 0 | 100 |  | D60= | 0
1/2" | 12.7 | 0 | 0 | 0 | 100 |  | CU= | NO DETERMINADO
3/8" | 9.525 | 0 | 0 | 0 | 100 |  | CC= | NO DETERMINADO
1/4" | 6.35 | 0 | 0 | 0 | 100
N°4 | 4.75 | 9.8 | 3.579124 | 3.579124 | 96.42088
N°10 | 2 | 0.5 | 0.9642088 | 0.9642088 | 95.45667 |  | PORCENTAJE DE RANGO DE TAMAÑOS
N°20 | 0.85 | 0.6 | 1.157051 | 2.121259 | 94.29962
N°40 | 0.425 | 0.9 | 1.735576 | 3.856835 | 92.56404
N°60 | 0.25 | 1.5 | 2.892626 | 6.749461 | 89.67141 |  | %G= | 3.579124
N°100 | 0.15 | 1.7 | 3.27831 | 10.02777 | 86.3931 |  | %S= | 16.58439
N°200 | 0.075 | 3.4 | 6.55662 | 16.58439 | 79.83649 |  | %F= | 79.83649
↓N°200 | - | 41.4 | 79.83649 | 96.42088 | 0
TOTAL |  | 50 | - | - | -
ESTUDIO Y PROYECTO PARA LA CONSTRUCCIÓN DEL COMPLEJO VIAL METROPOLITANO "TLAXCALA"

## CLASIFICACIÓN
Obra: | PSV ENTRONQUE MOLINITO 29+139.70 |  |  |  | Descripción | CLASIFICACIÓN
Localización: | 0 |  |  |  | Fecha: | 2017-12-01
SPT: | 1 | Muestra N°: | 9 |  | Laboratorista: | ALH
Prueba N°: | 3 | Profundidad: | 4.80 -5.40 m
Ecuación A
[8 empty] | Curva de fluidez |  | 20 | 0
[8 empty] | m | -18.85 | 100 | 58.4
[8 empty] | b | 86.817
Ecuación B
[10 empty] | 50 | 0
[10 empty] | 50 | 60
Lím sup. CL-ML
[10 empty] | 7 | 0
[10 empty] | 7 | 29
Lím inf. CL-ML
[10 empty] | 4 | 0
[10 empty] | 4 | 26
WL= | 26.14119 |  |  |  | CLASIFICACIÓN S.U.C.S.
WP= | 23.12172 |  |  |  | ML - LIMO DE BAJA PLASTICIDAD CON ARENA
IP | 3.019467
LÍMITE LÍQUIDO
Número de golpes | Tara No. | Peso de la tara (g) | Peso tara + suelo húmedo (g) | Peso tara + suelo seco (g) | Peso del agua (g) | Peso del suelo seco (g) | Contenido de agua (%)
30 | 1 | 8.398 | 11.252 | 10.751 | 0.501 | 2.353 | 21.29197
28 | 2 | 10.44 | 13.376 | 12.789 | 0.587 | 2.349 | 24.98936
24 | 3 | 7.883 | 10.089 | 9.608 | 0.481 | 1.725 | 27.88406
18 | 4 | 8.937 | 11.434 | 10.832 | 0.602 | 1.895 | 31.76781
LÍMITE PLÁSTICO
Tara No. | Peso de la tara | Peso tara + suelo húmedo (g) | Peso tara + suelo seco (g) | Peso del agua (g) | Peso del suelo seco (g) | Contenido de agua (%)
1 | 8.917 | 11.031 | 10.634 | 0.397 | 1.717 | 23.12172
CL
CH
ML
ESTUDIO Y PROYECTO PARA LA CONSTRUCCIÓN DEL COMPLEJO VIAL METROPOLITANO "TLAXCALA"