## GRANULOMETRÍA
Obra: | PSV ENTRONQUE MOLINITO |  |  |  |  | Descripción | GRANULOMETRÍA
Localización: | km 29+139.70 |  |  |  |  | Fecha: | 2017-12-11
SPT: | 2 | Muestra N°: | 1 |  |  | Laboratorista: | ALH
Prueba N°: | 1 | Profundidad: | 0.00 m-1.80 m
CONTENIDO NATURAL DE AGUA
Tara No. | Peso de la tara | Peso tara + suelo húmedo (g) | Peso tara + suelo seco (g) | Peso del agua (g) | Peso del suelo seco (g) | Contenido de agua (%)
1 | 80 | 560.1 | 519.1 | 41 | 439.1 | 9.337281
GRANULOMETRÍA
Designación de la malla | Abertura nominal (mm) | Peso retenido (g) | Retenido (%) | Retenido acumulado (%) | Pasa (%) |  | COEFICIENTES DE UNIFORMIDAD Y CURVATURA
3
3" | 76.2 | 0 | 0 | 0 | 100 |  |  |  | 2
2" | 50.8 | 0 | 0 | 0 | 100 |  | D10= | 0
1" | 25.4 | 0 | 0 | 0 | 100 |  | D30= | 0
3/4" | 19.05 | 0 | 0 | 0 | 100 |  | D60= | 0
1/2" | 12.7 | 0 | 0 | 0 | 100 |  | CU= | NO DETERMINADO
3/8" | 9.525 | 0 | 0 | 0 | 100 |  | CC= | NO DETERMINADO
1/4" | 6.35 | 0 | 0 | 0 | 100
N°4 | 4.75 | 27.8 | 6.331132 | 6.331132 | 93.66887
N°10 | 2 | 3.4 | 6.369483 | 6.369483 | 87.29939 |  | PORCENTAJE DE RANGO DE TAMAÑOS
N°20 | 0.85 | 3.1 | 5.80747 | 12.17695 | 81.49192
N°40 | 0.425 | 5.6 | 10.49091 | 22.66787 | 71.001
N°60 | 0.25 | 5.5 | 10.30358 | 32.97144 | 60.69743 |  | %G= | 6.331132
N°100 | 0.15 | 5.6 | 10.49091 | 43.46235 | 50.20651 |  | %S= | 57.13801
N°200 | 0.075 | 7.3 | 13.67565 | 57.13801 | 36.53086 |  | %F= | 36.53086
↓N°200 | - | 19.5 | 36.53086 | 93.66887 | 0
TOTAL |  | 50 | - | - | -
ESTUDIO Y PROYECTO PARA LA CONSTRUCCIÓN DEL COMPLEJO VIAL METROPOLITANO "TLAXCALA"

## CLASIFICACIÓN
Obra: | PSV ENTRONQUE MOLINITO |  |  |  | Descripción | CLASIFICACIÓN
Localización: | km 29+139.70 |  |  |  | Fecha: | 2017-12-11
SPT: | 2 | Muestra N°: | 1 |  | Laboratorista: | ALH
Prueba N°: | 1 | Profundidad: | 0.00 m-1.80 m
Ecuación A
[8 empty] | Curva de fluidez |  | 20 | 0
[8 empty] | m | -8.224 | 100 | 58.4
[8 empty] | b | 64.887
Ecuación B
[10 empty] | 50 | 0
[10 empty] | 50 | 60
Lím sup. CL-ML
[10 empty] | 7 | 0
[10 empty] | 7 | 29
Lím inf. CL-ML
[10 empty] | 4 | 0
[10 empty] | 4 | 26
WL= | 38.41497 |  |  |  | CLASIFICACIÓN S.U.C.S.
WP= | 21.69576 |  |  |  | SC - ARENA ARCILLOSA
IP | 16.7192
LÍMITE LÍQUIDO
Número de golpes | Tara No. | Peso de la tara (g) | Peso tara + suelo húmedo (g) | Peso tara + suelo seco (g) | Peso del agua (g) | Peso del suelo seco (g) | Contenido de agua (%)
35 | 1 | 12.654 | 15.874 | 15.029 | 0.845 | 2.375 | 35.57895
27 | 2 | 17.191 | 22.457 | 21.009 | 1.448 | 3.818 | 37.92562
23 | 3 | 13.432 | 16.427 | 15.586 | 0.841 | 2.154 | 39.04364
17 | 4 | 13.0296 | 16.483 | 15.469 | 1.014 | 2.4394 | 41.5676
LÍMITE PLÁSTICO
Tara No. | Peso de la tara | Peso tara + suelo húmedo (g) | Peso tara + suelo seco (g) | Peso del agua (g) | Peso del suelo seco (g) | Contenido de agua (%)
1 | 11.788 | 12.764 | 12.59 | 0.174 | 0.802 | 21.69576
CL
CH
ML
ESTUDIO Y PROYECTO PARA LA CONSTRUCCIÓN DEL COMPLEJO VIAL METROPOLITANO "TLAXCALA"