## GRANULOMETRÍA
Obra: | PSV ENTRONQUE MOLINITO |  |  |  |  | Descripción | GRANULOMETRÍA
Localización: | km 29+139.70 |  |  |  |  | Fecha: | 2017-12-11
SPT: | 2 | Muestra N°: | 10 |  |  | Laboratorista: | ALH
Prueba N°: | 4 | Profundidad: | 5.40 m-7.20 m
CONTENIDO NATURAL DE AGUA
Tara No. | Peso de la tara | Peso tara + suelo húmedo (g) | Peso tara + suelo seco (g) | Peso del agua (g) | Peso del suelo seco (g) | Contenido de agua (%)
1 | 8.5 | 458.3 | 378.2 | 80.1 | 369.7 | 21.66622
GRANULOMETRÍA
Designación de la malla | Abertura nominal (mm) | Peso retenido (g) | Retenido (%) | Retenido acumulado (%) | Pasa (%) |  | COEFICIENTES DE UNIFORMIDAD Y CURVATURA
3
3" | 76.2 | 0 | 0 | 0 | 100 |  |  |  | 2
2" | 50.8 | 0 | 0 | 0 | 100 |  | D10= | 0
1" | 25.4 | 0 | 0 | 0 | 100 |  | D30= | 0
3/4" | 19.05 | 0 | 0 | 0 | 100 |  | D60= | 0
1/2" | 12.7 | 0 | 0 | 0 | 100 |  | CU= | NO DETERMINADO
3/8" | 9.525 | 0 | 0 | 0 | 100 |  | CC= | NO DETERMINADO
1/4" | 6.35 | 0 | 0 | 0 | 100
N°4 | 4.75 | 0.8 | 0.2163917 | 0.2163917 | 99.78361
N°10 | 2 | 1.1 | 2.195239 | 2.195239 | 97.58837 |  | PORCENTAJE DE RANGO DE TAMAÑOS
N°20 | 0.85 | 2.6 | 5.188748 | 7.383987 | 92.39962
N°40 | 0.425 | 5.6 | 11.17576 | 18.55975 | 81.22386
N°60 | 0.25 | 3.2 | 6.386151 | 24.9459 | 74.83771 |  | %G= | 0.2163917
N°100 | 0.15 | 3.6 | 7.18442 | 32.13032 | 67.65329 |  | %S= | 39.51431
N°200 | 0.075 | 3.7 | 7.383987 | 39.51431 | 60.2693 |  | %F= | 60.2693
↓N°200 | - | 30.2 | 60.2693 | 99.78361 | 0
TOTAL |  | 50 | - | - | -
ESTUDIO Y PROYECTO PARA LA CONSTRUCCIÓN DEL COMPLEJO VIAL METROPOLITANO "TLAXCALA"

## CLASIFICACIÓN
Obra: | PSV ENTRONQUE MOLINITO |  |  |  | Descripción | CLASIFICACIÓN
Localización: | km 29+139.70 |  |  |  | Fecha: | 2017-12-11
SPT: | 2 | Muestra N°: | 10 |  | Laboratorista: | ALH
Prueba N°: | 4 | Profundidad: | 5.40 m-7.20 m
Ecuación A
[8 empty] | Curva de fluidez |  | 20 | 0
[8 empty] | m | -8.765 | 100 | 58.4
[8 empty] | b | 87.218
Ecuación B
[10 empty] | 50 | 0
[10 empty] | 50 | 60
Lím sup. CL-ML
[10 empty] | 7 | 0
[10 empty] | 7 | 29
Lím inf. CL-ML
[10 empty] | 4 | 0
[10 empty] | 4 | 26
WL= | 59.00455 |  |  |  | CLASIFICACIÓN S.U.C.S.
WP= | 34.89681 |  |  |  | MH - LIMO ARENOSO DE ALTA PLASTICIDAD
IP | 24.10774
LÍMITE LÍQUIDO
Número de golpes | Tara No. | Peso de la tara (g) | Peso tara + suelo húmedo (g) | Peso tara + suelo seco (g) | Peso del agua (g) | Peso del suelo seco (g) | Contenido de agua (%)
34 | 1 | 13.218 | 17.542 | 16.001 | 1.541 | 2.783 | 55.3719
29 | 2 | 12.975 | 16.984 | 15.51 | 1.474 | 2.535 | 58.14596
22 | 3 | 13.112 | 18.211 | 16.269 | 1.942 | 3.157 | 61.5141
16 | 4 | 12.567 | 17.75 | 15.766 | 1.984 | 3.199 | 62.01938
LÍMITE PLÁSTICO
Tara No. | Peso de la tara | Peso tara + suelo húmedo (g) | Peso tara + suelo seco (g) | Peso del agua (g) | Peso del suelo seco (g) | Contenido de agua (%)
1 | 8.367 | 9.086 | 8.9 | 0.186 | 0.533 | 34.89681
CL
CH
ML
ESTUDIO Y PROYECTO PARA LA CONSTRUCCIÓN DEL COMPLEJO VIAL METROPOLITANO "TLAXCALA"