## GRANULOMETRÍA
Obra: | PSV ENTRONQUE MOLINITO |  |  |  |  | Descripción | GRANULOMETRÍA
Localización: | km 29+139.70 |  |  |  |  | Fecha: | 2017-12-11
SPT: | 2 | Muestra N°: | 12 |  |  | Laboratorista: | ALH
Prueba N°: | 5 | Profundidad: | 6.60 m-10.80 m
CONTENIDO NATURAL DE AGUA
Tara No. | Peso de la tara | Peso tara + suelo húmedo (g) | Peso tara + suelo seco (g) | Peso del agua (g) | Peso del suelo seco (g) | Contenido de agua (%)
1 | 80.6 | 445 | 373.1 | 71.9 | 292.5 | 24.5812
GRANULOMETRÍA
Designación de la malla | Abertura nominal (mm) | Peso retenido (g) | Retenido (%) | Retenido acumulado (%) | Pasa (%) |  | COEFICIENTES DE UNIFORMIDAD Y CURVATURA
3
3" | 76.2 | 0 | 0 | 0 | 100 |  |  |  | 2
2" | 50.8 | 0 | 0 | 0 | 100 |  | D10= | 0
1" | 25.4 | 0 | 0 | 0 | 100 |  | D30= | 0
3/4" | 19.05 | 0 | 0 | 0 | 100 |  | D60= | 0
1/2" | 12.7 | 0 | 0 | 0 | 100 |  | CU= | NO DETERMINADO
3/8" | 9.525 | 0 | 0 | 0 | 100 |  | CC= | NO DETERMINADO
1/4" | 6.35 | 0 | 0 | 0 | 100
N°4 | 4.75 | 1 | 0.3418803 | 0.3418803 | 99.65812
N°10 | 2 | 0.9 | 1.793846 | 1.793846 | 97.86427 |  | PORCENTAJE DE RANGO DE TAMAÑOS
N°20 | 0.85 | 2.5 | 4.982906 | 6.776752 | 92.88137
N°40 | 0.425 | 5.8 | 11.56034 | 18.33709 | 81.32103
N°60 | 0.25 | 2.9 | 5.780171 | 24.11726 | 75.54085 |  | %G= | 0.3418803
N°100 | 0.15 | 4.2 | 8.371282 | 32.48855 | 67.16957 |  | %S= | 39.46462
N°200 | 0.075 | 3.5 | 6.976068 | 39.46462 | 60.1935 |  | %F= | 60.1935
↓N°200 | - | 30.2 | 60.1935 | 99.65812 | 0
TOTAL |  | 50 | - | - | -
ESTUDIO Y PROYECTO PARA LA CONSTRUCCIÓN DEL COMPLEJO VIAL METROPOLITANO "TLAXCALA"

## CLASIFICACIÓN
Obra: | PSV ENTRONQUE MOLINITO |  |  |  | Descripción | CLASIFICACIÓN
Localización: | km 29+139.70 |  |  |  | Fecha: | 2017-12-11
SPT: | 2 | Muestra N°: | 12 |  | Laboratorista: | ALH
Prueba N°: | 5 | Profundidad: | 6.60 m-10.80 m
Ecuación A
[8 empty] | Curva de fluidez |  | 20 | 0
[8 empty] | m | -10.7 | 100 | 58.4
[8 empty] | b | 89.36
Ecuación B
[10 empty] | 50 | 0
[10 empty] | 50 | 60
Lím sup. CL-ML
[10 empty] | 7 | 0
[10 empty] | 7 | 29
Lím inf. CL-ML
[10 empty] | 4 | 0
[10 empty] | 4 | 26
WL= | 54.91803 |  |  |  | CLASIFICACIÓN S.U.C.S.
WP= | 30.03145 |  |  |  | MH - LIMO ARENOSO DE ALTA PLASTICIDAD
IP | 24.88658
LÍMITE LÍQUIDO
Número de golpes | Tara No. | Peso de la tara (g) | Peso tara + suelo húmedo (g) | Peso tara + suelo seco (g) | Peso del agua (g) | Peso del suelo seco (g) | Contenido de agua (%)
34 | 1 | 13.247 | 15.217 | 14.548 | 0.669 | 1.301 | 51.42198
28 | 2 | 13.205 | 15.348 | 14.596 | 0.752 | 1.391 | 54.06183
18 | 3 | 14.221 | 20.829 | 18.398 | 2.431 | 4.177 | 58.19966
13 | 4 | 13.189 | 15.606 | 14.681 | 0.925 | 1.492 | 61.99732
LÍMITE PLÁSTICO
Tara No. | Peso de la tara | Peso tara + suelo húmedo (g) | Peso tara + suelo seco (g) | Peso del agua (g) | Peso del suelo seco (g) | Contenido de agua (%)
1 | 8.869 | 9.696 | 9.505 | 0.191 | 0.636 | 30.03145
CL
CH
ML
ESTUDIO Y PROYECTO PARA LA CONSTRUCCIÓN DEL COMPLEJO VIAL METROPOLITANO "TLAXCALA"