## GRANULOMETRÍA
Obra: | PSV ENTRONQUE MOLINITO |  |  |  |  | Descripción | GRANULOMETRÍA
Localización: | km 29+139.70 |  |  |  |  | Fecha: | 2017-12-11
SPT: | 2 | Muestra N°: | 19 |  |  | Laboratorista: | ALH
Prueba N°: | 6 | Profundidad: | 10.80 m-13.80 m
CONTENIDO NATURAL DE AGUA
Tara No. | Peso de la tara | Peso tara + suelo húmedo (g) | Peso tara + suelo seco (g) | Peso del agua (g) | Peso del suelo seco (g) | Contenido de agua (%)
1 | 78.6 | 453.8 | 380 | 73.8 | 301.4 | 24.48573
GRANULOMETRÍA
Designación de la malla | Abertura nominal (mm) | Peso retenido (g) | Retenido (%) | Retenido acumulado (%) | Pasa (%) |  | COEFICIENTES DE UNIFORMIDAD Y CURVATURA
3
3" | 76.2 | 0 | 0 | 0 | 100 |  |  |  | 2
2" | 50.8 | 0 | 0 | 0 | 100 |  | D10= | 0
1" | 25.4 | 0 | 0 | 0 | 100 |  | D30= | 0
3/4" | 19.05 | 0 | 0 | 0 | 100 |  | D60= | 0
1/2" | 12.7 | 0 | 0 | 0 | 100 |  | CU= | NO DETERMINADO
3/8" | 9.525 | 0 | 0 | 0 | 100 |  | CC= | NO DETERMINADO
1/4" | 6.35 | 0 | 0 | 0 | 100
N°4 | 4.75 | 0 | 0 | 0 | 100
N°10 | 2 | 0.2 | 0.4 | 0.4 | 99.6 |  | PORCENTAJE DE RANGO DE TAMAÑOS
N°20 | 0.85 | 0.9 | 1.8 | 2.2 | 97.8
N°40 | 0.425 | 3.9 | 7.8 | 10 | 90
N°60 | 0.25 | 4.3 | 8.6 | 18.6 | 81.4 |  | %G= | 0
N°100 | 0.15 | 5.3 | 10.6 | 29.2 | 70.8 |  | %S= | 35.6
N°200 | 0.075 | 3.2 | 6.4 | 35.6 | 64.4 |  | %F= | 64.4
↓N°200 | - | 32.2 | 64.4 | 100 | 0
TOTAL |  | 50 | - | - | -
ESTUDIO Y PROYECTO PARA LA CONSTRUCCIÓN DEL COMPLEJO VIAL METROPOLITANO "TLAXCALA"

## CLASIFICACIÓN
Obra: | PSV ENTRONQUE MOLINITO |  |  |  | Descripción | CLASIFICACIÓN
Localización: | km 29+139.70 |  |  |  | Fecha: | 2017-12-11
SPT: | 2 | Muestra N°: | 19 |  | Laboratorista: | ALH
Prueba N°: | 6 | Profundidad: | 10.80 m-13.80 m
Ecuación A
[8 empty] | Curva de fluidez |  | 20 | 0
[8 empty] | m | -10.02 | 100 | 58.4
[8 empty] | b | 86.931
Ecuación B
[10 empty] | 50 | 0
[10 empty] | 50 | 60
Lím sup. CL-ML
[10 empty] | 7 | 0
[10 empty] | 7 | 29
Lím inf. CL-ML
[10 empty] | 4 | 0
[10 empty] | 4 | 26
WL= | 54.67786 |  |  |  | CLASIFICACIÓN S.U.C.S.
WP= | 31.09091 |  |  |  | MH - LIMO ARENOSO DE ALTA PLASTICIDAD
IP | 23.58696
LÍMITE LÍQUIDO
Número de golpes | Tara No. | Peso de la tara (g) | Peso tara + suelo húmedo (g) | Peso tara + suelo seco (g) | Peso del agua (g) | Peso del suelo seco (g) | Contenido de agua (%)
35 | 1 | 8.306 | 11.751 | 10.578 | 1.173 | 2.272 | 51.62852
27 | 2 | 8.739 | 13.026 | 11.532 | 1.494 | 2.793 | 53.49087
21 | 3 | 8.318 | 11.83 | 10.567 | 1.263 | 2.249 | 56.15829
18 | 4 | 12.043 | 14.643 | 13.685 | 0.958 | 1.642 | 58.34348
LÍMITE PLÁSTICO
Tara No. | Peso de la tara | Peso tara + suelo húmedo (g) | Peso tara + suelo seco (g) | Peso del agua (g) | Peso del suelo seco (g) | Contenido de agua (%)
1 | 11.721 | 12.442 | 12.271 | 0.171 | 0.55 | 31.09091
CL
CH
ML
ESTUDIO Y PROYECTO PARA LA CONSTRUCCIÓN DEL COMPLEJO VIAL METROPOLITANO "TLAXCALA"