## GRANULOMETRÍA
Obra: | PSV ENTRONQUE MOLINITO |  |  |  |  | Descripción | GRANULOMETRÍA
Localización: | km 29+139.70 |  |  |  |  | Fecha: | 2017-12-11
SPT: | 2 | Muestra N°: | 24 |  |  | Laboratorista: | ALH
Prueba N°: | 7 | Profundidad: | 13.80 m-16.20 m
CONTENIDO NATURAL DE AGUA
Tara No. | Peso de la tara | Peso tara + suelo húmedo (g) | Peso tara + suelo seco (g) | Peso del agua (g) | Peso del suelo seco (g) | Contenido de agua (%)
1 | 74 | 543.7 | 467.5 | 76.2 | 393.5 | 19.36468
GRANULOMETRÍA
Designación de la malla | Abertura nominal (mm) | Peso retenido (g) | Retenido (%) | Retenido acumulado (%) | Pasa (%) |  | COEFICIENTES DE UNIFORMIDAD Y CURVATURA
3
3" | 76.2 | 0 | 0 | 0 | 100 |  |  |  | 2
2" | 50.8 | 0 | 0 | 0 | 100 |  | D10= | 0
1" | 25.4 | 0 | 0 | 0 | 100 |  | D30= | 0
3/4" | 19.05 | 0 | 0 | 0 | 100 |  | D60= | 0
1/2" | 12.7 | 0 | 0 | 0 | 100 |  | CU= | NO DETERMINADO
3/8" | 9.525 | 0 | 0 | 0 | 100 |  | CC= | NO DETERMINADO
1/4" | 6.35 | 0 | 0 | 0 | 100
N°4 | 4.75 | 0 | 0 | 0 | 100
N°10 | 2 | 0 | 0 | 0 | 100 |  | PORCENTAJE DE RANGO DE TAMAÑOS
N°20 | 0.85 | 1.1 | 2.2 | 2.2 | 97.8
N°40 | 0.425 | 1.3 | 2.6 | 4.8 | 95.2
N°60 | 0.25 | 2 | 4 | 8.8 | 91.2 |  | %G= | 0
N°100 | 0.15 | 1.8 | 3.6 | 12.4 | 87.6 |  | %S= | 16.6
N°200 | 0.075 | 2.1 | 4.2 | 16.6 | 83.4 |  | %F= | 83.4
↓N°200 | - | 41.7 | 83.4 | 100 | 0
TOTAL |  | 50 | - | - | -
ESTUDIO Y PROYECTO PARA LA CONSTRUCCIÓN DEL COMPLEJO VIAL METROPOLITANO "TLAXCALA"

## CLASIFICACIÓN
Obra: | PSV ENTRONQUE MOLINITO |  |  |  | Descripción | CLASIFICACIÓN
Localización: | km 29+139.70 |  |  |  | Fecha: | 2017-12-11
SPT: | 2 | Muestra N°: | 24 |  | Laboratorista: | ALH
Prueba N°: | 7 | Profundidad: | 13.80 m-16.20 m
Ecuación A
[8 empty] | Curva de fluidez |  | 20 | 0
[8 empty] | m | -12.14 | 100 | 58.4
[8 empty] | b | 92.027
Ecuación B
[10 empty] | 50 | 0
[10 empty] | 50 | 60
Lím sup. CL-ML
[10 empty] | 7 | 0
[10 empty] | 7 | 29
Lím inf. CL-ML
[10 empty] | 4 | 0
[10 empty] | 4 | 26
WL= | 52.94985 |  |  |  | CLASIFICACIÓN S.U.C.S.
WP= | 30.82569 |  |  |  | MH - LIMO DE ALTA PLASTICIDAD CON ARENA
IP | 22.12416
LÍMITE LÍQUIDO
Número de golpes | Tara No. | Peso de la tara (g) | Peso tara + suelo húmedo (g) | Peso tara + suelo seco (g) | Peso del agua (g) | Peso del suelo seco (g) | Contenido de agua (%)
32 | 1 | 10.236 | 15.898 | 14.023 | 1.875 | 3.787 | 49.51149
28 | 2 | 10.687 | 16.947 | 14.803 | 2.144 | 4.116 | 52.08941
22 | 3 | 9.87 | 16.758 | 14.326 | 2.432 | 4.456 | 54.5781
18 | 4 | 10.58 | 16.847 | 14.578 | 2.269 | 3.998 | 56.75338
LÍMITE PLÁSTICO
Tara No. | Peso de la tara | Peso tara + suelo húmedo (g) | Peso tara + suelo seco (g) | Peso del agua (g) | Peso del suelo seco (g) | Contenido de agua (%)
1 | 8.668 | 9.381 | 9.213 | 0.168 | 0.545 | 30.82569
CL
CH
ML
ESTUDIO Y PROYECTO PARA LA CONSTRUCCIÓN DEL COMPLEJO VIAL METROPOLITANO "TLAXCALA"