## GRANULOMETRÍA
Obra: | PSV ENTRONQUE MOLINITO |  |  |  |  | Descripción | GRANULOMETRÍA
Localización: | km 29+139.70 |  |  |  |  | Fecha: | 2017-12-11
SPT: | 2 | Muestra N°: | 28 |  |  | Laboratorista: | ALH
Prueba N°: | 8 | Profundidad: | 16.20 m-18.60 m
CONTENIDO NATURAL DE AGUA
Tara No. | Peso de la tara | Peso tara + suelo húmedo (g) | Peso tara + suelo seco (g) | Peso del agua (g) | Peso del suelo seco (g) | Contenido de agua (%)
1 | 69.9 | 459.3 | 379.2 | 80.1 | 309.3 | 25.89719
GRANULOMETRÍA
Designación de la malla | Abertura nominal (mm) | Peso retenido (g) | Retenido (%) | Retenido acumulado (%) | Pasa (%) |  | COEFICIENTES DE UNIFORMIDAD Y CURVATURA
3
3" | 76.2 | 0 | 0 | 0 | 100 |  |  |  | 2
2" | 50.8 | 0 | 0 | 0 | 100 |  | D10= | 0
1" | 25.4 | 0 | 0 | 0 | 100 |  | D30= | 0
3/4" | 19.05 | 0 | 0 | 0 | 100 |  | D60= | 0
1/2" | 12.7 | 0 | 0 | 0 | 100 |  | CU= | NO DETERMINADO
3/8" | 9.525 | 0 | 0 | 0 | 100 |  | CC= | NO DETERMINADO
1/4" | 6.35 | 0 | 0 | 0 | 100
N°4 | 4.75 | 0 | 0 | 0 | 100
N°10 | 2 | 0.3 | 0.6 | 0.6 | 99.4 |  | PORCENTAJE DE RANGO DE TAMAÑOS
N°20 | 0.85 | 0.2 | 0.4 | 1 | 99
N°40 | 0.425 | 0.6 | 1.2 | 2.2 | 97.8
N°60 | 0.25 | 1.1 | 2.2 | 4.4 | 95.6 |  | %G= | 0
N°100 | 0.15 | 2.9 | 5.8 | 10.2 | 89.8 |  | %S= | 17.4
N°200 | 0.075 | 3.6 | 7.2 | 17.4 | 82.6 |  | %F= | 82.6
↓N°200 | - | 41.3 | 82.6 | 100 | 0
TOTAL |  | 50 | - | - | -
ESTUDIO Y PROYECTO PARA LA CONSTRUCCIÓN DEL COMPLEJO VIAL METROPOLITANO "TLAXCALA"

## CLASIFICACIÓN
Obra: | PSV ENTRONQUE MOLINITO |  |  |  | Descripción | CLASIFICACIÓN
Localización: | km 29+139.70 |  |  |  | Fecha: | 2017-12-11
SPT: | 2 | Muestra N°: | 28 |  | Laboratorista: | ALH
Prueba N°: | 8 | Profundidad: | 16.20 m-18.60 m
Ecuación A
[8 empty] | Curva de fluidez |  | 20 | 0
[8 empty] | m | -10.37 | 100 | 58.4
[8 empty] | b | 87.346
Ecuación B
[10 empty] | 50 | 0
[10 empty] | 50 | 60
Lím sup. CL-ML
[10 empty] | 7 | 0
[10 empty] | 7 | 29
Lím inf. CL-ML
[10 empty] | 4 | 0
[10 empty] | 4 | 26
WL= | 53.96626 |  |  |  | CLASIFICACIÓN S.U.C.S.
WP= | 31.56499 |  |  |  | MH - LIMO DE ALTA PLASTICIDAD CON ARENA
IP | 22.40127
LÍMITE LÍQUIDO
Número de golpes | Tara No. | Peso de la tara (g) | Peso tara + suelo húmedo (g) | Peso tara + suelo seco (g) | Peso del agua (g) | Peso del suelo seco (g) | Contenido de agua (%)
36 | 1 | 10.985 | 24.601 | 20.02 | 4.581 | 9.035 | 50.70282
26 | 2 | 8.833 | 14.838 | 12.769 | 2.069 | 3.936 | 52.56606
21 | 3 | 10.756 | 25.17 | 20.005 | 5.165 | 9.249 | 55.84388
18 | 4 | 10.852 | 25.705 | 20.265 | 5.44 | 9.413 | 57.79241
LÍMITE PLÁSTICO
Tara No. | Peso de la tara | Peso tara + suelo húmedo (g) | Peso tara + suelo seco (g) | Peso del agua (g) | Peso del suelo seco (g) | Contenido de agua (%)
1 | 8.286 | 9.278 | 9.04 | 0.238 | 0.754 | 31.56499
CL
CH
ML
ESTUDIO Y PROYECTO PARA LA CONSTRUCCIÓN DEL COMPLEJO VIAL METROPOLITANO "TLAXCALA"