## GRANULOMETRÍA
Obra: | PSV ENTRONQUE MOLINITO |  |  |  |  | Descripción | GRANULOMETRÍA
Localización: | km 29+139.70 |  |  |  |  | Fecha: | 2017-12-11
SPT: | 2 | Muestra N°: | 32 |  |  | Laboratorista: | ALH
Prueba N°: | 9 | Profundidad: | 18.60 m-20.12m
CONTENIDO NATURAL DE AGUA
Tara No. | Peso de la tara | Peso tara + suelo húmedo (g) | Peso tara + suelo seco (g) | Peso del agua (g) | Peso del suelo seco (g) | Contenido de agua (%)
1 | 77.9 | 380.2 | 311.5 | 68.7 | 233.6 | 29.40925
GRANULOMETRÍA
Designación de la malla | Abertura nominal (mm) | Peso retenido (g) | Retenido (%) | Retenido acumulado (%) | Pasa (%) |  | COEFICIENTES DE UNIFORMIDAD Y CURVATURA
3
3" | 76.2 | 0 | 0 | 0 | 100 |  |  |  | 2
2" | 50.8 | 0 | 0 | 0 | 100 |  | D10= | 0
1" | 25.4 | 0 | 0 | 0 | 100 |  | D30= | 0
3/4" | 19.05 | 0 | 0 | 0 | 100 |  | D60= | 0
1/2" | 12.7 | 0 | 0 | 0 | 100 |  | CU= | NO DETERMINADO
3/8" | 9.525 | 0 | 0 | 0 | 100 |  | CC= | NO DETERMINADO
1/4" | 6.35 | 0 | 0 | 0 | 100
N°4 | 4.75 | 2.1 | 0.8989726 | 0.8989726 | 99.10103
N°10 | 2 | 2 | 3.964041 | 3.964041 | 95.13699 |  | PORCENTAJE DE RANGO DE TAMAÑOS
N°20 | 0.85 | 0.2 | 0.3964041 | 4.360445 | 94.74058
N°40 | 0.425 | 0.8 | 1.585616 | 5.946062 | 93.15497
N°60 | 0.25 | 1 | 1.982021 | 7.928082 | 91.17295 |  | %G= | 0.8989726
N°100 | 0.15 | 1.8 | 3.567637 | 11.49572 | 87.60531 |  | %S= | 16.05437
N°200 | 0.075 | 2.3 | 4.558647 | 16.05437 | 83.04666 |  | %F= | 83.04666
↓N°200 | - | 41.9 | 83.04666 | 99.10103 | 0
TOTAL |  | 50 | - | - | -
ESTUDIO Y PROYECTO PARA LA CONSTRUCCIÓN DEL COMPLEJO VIAL METROPOLITANO "TLAXCALA"

## CLASIFICACIÓN
Obra: | PSV ENTRONQUE MOLINITO |  |  |  | Descripción | CLASIFICACIÓN
Localización: | km 29+139.70 |  |  |  | Fecha: | 2017-12-11
SPT: | 2 | Muestra N°: | 32 |  | Laboratorista: | ALH
Prueba N°: | 9 | Profundidad: | 18.60 m-20.12m
Ecuación A
[8 empty] | Curva de fluidez |  | 20 | 0
[8 empty] | m | -16.36 | 100 | 58.4
[8 empty] | b | 114.65
Ecuación B
[10 empty] | 50 | 0
[10 empty] | 50 | 60
Lím sup. CL-ML
[10 empty] | 7 | 0
[10 empty] | 7 | 29
Lím inf. CL-ML
[10 empty] | 4 | 0
[10 empty] | 4 | 26
WL= | 61.98919 |  |  |  | CLASIFICACIÓN S.U.C.S.
WP= | 39.05429 |  |  |  | MH - LIMO DE ALTA PLASTICIDAD CON ARENA
IP | 22.9349
LÍMITE LÍQUIDO
Número de golpes | Tara No. | Peso de la tara (g) | Peso tara + suelo húmedo (g) | Peso tara + suelo seco (g) | Peso del agua (g) | Peso del suelo seco (g) | Contenido de agua (%)
32 | 1 | 12.305 | 19.889 | 17.142 | 2.747 | 4.837 | 56.7914
27 | 2 | 10.694 | 17.652 | 15.012 | 2.64 | 4.318 | 61.13942
24 | 3 | 11.39 | 14.937 | 13.548 | 1.389 | 2.158 | 64.36515
18 | 4 | 11.117 | 18.945 | 15.822 | 3.123 | 4.705 | 66.3762
LÍMITE PLÁSTICO
Tara No. | Peso de la tara | Peso tara + suelo húmedo (g) | Peso tara + suelo seco (g) | Peso del agua (g) | Peso del suelo seco (g) | Contenido de agua (%)
1 | 11.274 | 12.068 | 11.845 | 0.223 | 0.571 | 39.05429
CL
CH
ML
ESTUDIO Y PROYECTO PARA LA CONSTRUCCIÓN DEL COMPLEJO VIAL METROPOLITANO "TLAXCALA"