## GRANULOMETRÍA
Obra: | PSV ENTRONQUE MOLINITO |  |  |  |  | Descripción | GRANULOMETRÍA
Localización: | km 29+139.70 |  |  |  |  | Fecha: | 2017-12-11
SPT: | 2 | Muestra N°: | 4 |  |  | Laboratorista: | ALH
Prueba N°: | 2 | Profundidad: | 1.80 m-3.00 m
CONTENIDO NATURAL DE AGUA
Tara No. | Peso de la tara | Peso tara + suelo húmedo (g) | Peso tara + suelo seco (g) | Peso del agua (g) | Peso del suelo seco (g) | Contenido de agua (%)
1 | 75.3 | 521.6 | 455.6 | 66 | 380.3 | 17.35472
GRANULOMETRÍA
Designación de la malla | Abertura nominal (mm) | Peso retenido (g) | Retenido (%) | Retenido acumulado (%) | Pasa (%) |  | COEFICIENTES DE UNIFORMIDAD Y CURVATURA
3
3" | 76.2 | 0 | 0 | 0 | 100 |  |  |  | 2
2" | 50.8 | 0 | 0 | 0 | 100 |  | D10= | 0
1" | 25.4 | 0 | 0 | 0 | 100 |  | D30= | 0
3/4" | 19.05 | 0 | 0 | 0 | 100 |  | D60= | 0
1/2" | 12.7 | 0 | 0 | 0 | 100 |  | CU= | NO DETERMINADO
3/8" | 9.525 | 0 | 0 | 0 | 100 |  | CC= | NO DETERMINADO
1/4" | 6.35 | 0 | 0 | 0 | 100
N°4 | 4.75 | 9 | 2.366553 | 2.366553 | 97.63345
N°10 | 2 | 0.4 | 0.7810676 | 0.7810676 | 96.85238 |  | PORCENTAJE DE RANGO DE TAMAÑOS
N°20 | 0.85 | 1.6 | 3.12427 | 3.905338 | 93.72811
N°40 | 0.425 | 4.2 | 8.20121 | 12.10655 | 85.5269
N°60 | 0.25 | 3.7 | 7.224875 | 19.33142 | 78.30202 |  | %G= | 2.366553
N°100 | 0.15 | 6.9 | 13.47342 | 32.80484 | 64.82861 |  | %S= | 43.54452
N°200 | 0.075 | 5.5 | 10.73968 | 43.54452 | 54.08893 |  | %F= | 54.08893
↓N°200 | - | 27.7 | 54.08893 | 97.63345 | 0
TOTAL |  | 50 | - | - | -
ESTUDIO Y PROYECTO PARA LA CONSTRUCCIÓN DEL COMPLEJO VIAL METROPOLITANO "TLAXCALA"

## CLASIFICACIÓN
Obra: | PSV ENTRONQUE MOLINITO |  |  |  | Descripción | CLASIFICACIÓN
Localización: | km 29+139.70 |  |  |  | Fecha: | 2017-12-11
SPT: | 2 | Muestra N°: | 4 |  | Laboratorista: | ALH
Prueba N°: | 2 | Profundidad: | 1.80 m-3.00 m
Ecuación A
[8 empty] | Curva de fluidez |  | 20 | 0
[8 empty] | m | -11.64 | 100 | 58.4
[8 empty] | b | 78.65
Ecuación B
[10 empty] | 50 | 0
[10 empty] | 50 | 60
Lím sup. CL-ML
[10 empty] | 7 | 0
[10 empty] | 7 | 29
Lím inf. CL-ML
[10 empty] | 4 | 0
[10 empty] | 4 | 26
WL= | 41.18229 |  |  |  | CLASIFICACIÓN S.U.C.S.
WP= | 23.14189 |  |  |  | CL - ARCILLA ARENOSA DE BAJA PLASTICIDAD
IP | 18.04039
LÍMITE LÍQUIDO
Número de golpes | Tara No. | Peso de la tara (g) | Peso tara + suelo húmedo (g) | Peso tara + suelo seco (g) | Peso del agua (g) | Peso del suelo seco (g) | Contenido de agua (%)
32 | 1 | 13.984 | 17.974 | 16.874 | 1.1 | 2.89 | 38.06228
28 | 2 | 13.934 | 17.884 | 16.754 | 1.13 | 2.82 | 40.07092
23 | 3 | 8.82 | 13.904 | 12.389 | 1.515 | 3.569 | 42.44887
19 | 4 | 13.764 | 17.891 | 16.627 | 1.264 | 2.863 | 44.14949
LÍMITE PLÁSTICO
Tara No. | Peso de la tara | Peso tara + suelo húmedo (g) | Peso tara + suelo seco (g) | Peso del agua (g) | Peso del suelo seco (g) | Contenido de agua (%)
1 | 9.565 | 10.294 | 10.157 | 0.137 | 0.592 | 23.14189
CL
CH
ML
ESTUDIO Y PROYECTO PARA LA CONSTRUCCIÓN DEL COMPLEJO VIAL METROPOLITANO "TLAXCALA"