## GRANULOMETRÍA
Obra: | PSV ENTRONQUE MOLINITO |  |  |  |  | Descripción | GRANULOMETRÍA
Localización: | km 29+139.70 |  |  |  |  | Fecha: | 2017-12-11
SPT: | 2 | Muestra N°: | 6 |  |  | Laboratorista: | ALH
Prueba N°: | 3 | Profundidad: | 3.00 m- 6.00 m
CONTENIDO NATURAL DE AGUA
Tara No. | Peso de la tara | Peso tara + suelo húmedo (g) | Peso tara + suelo seco (g) | Peso del agua (g) | Peso del suelo seco (g) | Contenido de agua (%)
1 | 75.5 | 478.2 | 415.8 | 62.4 | 340.3 | 18.33676
GRANULOMETRÍA
Designación de la malla | Abertura nominal (mm) | Peso retenido (g) | Retenido (%) | Retenido acumulado (%) | Pasa (%) |  | COEFICIENTES DE UNIFORMIDAD Y CURVATURA
3
3" | 76.2 | 0 | 0 | 0 | 100 |  |  |  | 2
2" | 50.8 | 0 | 0 | 0 | 100 |  | D10= | 0
1" | 25.4 | 0 | 0 | 0 | 100 |  | D30= | 0
3/4" | 19.05 | 0 | 0 | 0 | 100 |  | D60= | 0
1/2" | 12.7 | 0 | 0 | 0 | 100 |  | CU= | NO DETERMINADO
3/8" | 9.525 | 0 | 0 | 0 | 100 |  | CC= | NO DETERMINADO
1/4" | 6.35 | 0 | 0 | 0 | 100
N°4 | 4.75 | 0 | 0 | 0 | 100
N°10 | 2 | 0.5 | 1 | 1 | 99 |  | PORCENTAJE DE RANGO DE TAMAÑOS
N°20 | 0.85 | 1.1 | 2.2 | 3.2 | 96.8
N°40 | 0.425 | 2.6 | 5.2 | 8.4 | 91.6
N°60 | 0.25 | 2.5 | 5 | 13.4 | 86.6 |  | %G= | 0
N°100 | 0.15 | 3.8 | 7.6 | 21 | 79 |  | %S= | 28.8
N°200 | 0.075 | 3.9 | 7.8 | 28.8 | 71.2 |  | %F= | 71.2
↓N°200 | - | 35.6 | 71.2 | 100 | 0
TOTAL |  | 50 | - | - | -
ESTUDIO Y PROYECTO PARA LA CONSTRUCCIÓN DEL COMPLEJO VIAL METROPOLITANO "TLAXCALA"

## CLASIFICACIÓN
Obra: | PSV ENTRONQUE MOLINITO |  |  |  | Descripción | CLASIFICACIÓN
Localización: | km 29+139.70 |  |  |  | Fecha: | 2017-12-11
SPT: | 2 | Muestra N°: | 6 |  | Laboratorista: | ALH
Prueba N°: | 3 | Profundidad: | 3.00 m- 6.00 m
Ecuación A
[8 empty] | Curva de fluidez |  | 20 | 0
[8 empty] | m | -19.96 | 100 | 58.4
[8 empty] | b | 121.24
Ecuación B
[10 empty] | 50 | 0
[10 empty] | 50 | 60
Lím sup. CL-ML
[10 empty] | 7 | 0
[10 empty] | 7 | 29
Lím inf. CL-ML
[10 empty] | 4 | 0
[10 empty] | 4 | 26
WL= | 56.99124 |  |  |  | CLASIFICACIÓN S.U.C.S.
WP= | 27.32919 |  |  |  | CH - ARCILLA DE ALTA PLASTICIDAD CON ARENA
IP | 29.66205
LÍMITE LÍQUIDO
Número de golpes | Tara No. | Peso de la tara (g) | Peso tara + suelo húmedo (g) | Peso tara + suelo seco (g) | Peso del agua (g) | Peso del suelo seco (g) | Contenido de agua (%)
32 | 1 | 13.984 | 17.934 | 16.604 | 1.33 | 2.62 | 50.76336
28 | 2 | 8.908 | 14.02 | 12.177 | 1.843 | 3.269 | 56.3781
23 | 3 | 8.82 | 13.904 | 12.019 | 1.885 | 3.199 | 58.92466
19 | 4 | 13.764 | 17.881 | 16.307 | 1.574 | 2.543 | 61.8954
LÍMITE PLÁSTICO
Tara No. | Peso de la tara | Peso tara + suelo húmedo (g) | Peso tara + suelo seco (g) | Peso del agua (g) | Peso del suelo seco (g) | Contenido de agua (%)
1 | 8.84 | 9.66 | 9.484 | 0.176 | 0.644 | 27.32919
CL
CH
ML
ESTUDIO Y PROYECTO PARA LA CONSTRUCCIÓN DEL COMPLEJO VIAL METROPOLITANO "TLAXCALA"