## GRANULOMETRÍA
Obra: | PUENTE ATIRANTADO |  |  |  |  | Descripción | GRANULOMETRÍA
Localización: | KM 30+191.48 |  |  |  |  | Fecha: | 2017-12-02
SPT: | 1 | Muestra N°: | 1 |  |  | Laboratorista: | ALH
Prueba N°: | 1 | Profundidad: | 0.00 m-4.00 m
CONTENIDO NATURAL DE AGUA
Tara No. | Peso de la tara | Peso tara + suelo húmedo (g) | Peso tara + suelo seco (g) | Peso del agua (g) | Peso del suelo seco (g) | Contenido de agua (%)
1 | 64.5 | 318.7 | 286 | 32.7 | 221.5 | 14.76298
GRANULOMETRÍA
Designación de la malla | Abertura nominal (mm) | Peso retenido (g) | Retenido (%) | Retenido acumulado (%) | Pasa (%) |  | COEFICIENTES DE UNIFORMIDAD Y CURVATURA
3
3" | 76.2 | 0 | 0 | 0 | 100 |  |  |  | 2
2" | 50.8 | 0 | 0 | 0 | 100 |  | D10= | 0
1" | 25.4 | 0 | 0 | 0 | 100 |  | D30= | 0
3/4" | 19.05 | 0 | 0 | 0 | 100 |  | D60= | 0
1/2" | 12.7 | 0 | 0 | 0 | 100 |  | CU= | NO DETERMINADO
3/8" | 9.525 | 0 | 0 | 0 | 100 |  | CC= | NO DETERMINADO
1/4" | 6.35 | 24.1 | 10.88036 | 10.88036 | 89.11964
N°4 | 4.75 | 20.1 | 9.074492 | 19.95485 | 80.04515
N°10 | 2 | 10 | 16.00903 | 16.00903 | 64.03612 |  | PORCENTAJE DE RANGO DE TAMAÑOS
N°20 | 0.85 | 6.5 | 10.40587 | 26.4149 | 53.63025
N°40 | 0.425 | 4.7 | 7.524244 | 33.93914 | 46.106
N°60 | 0.25 | 2.4 | 3.842167 | 37.78131 | 42.26384 |  | %G= | 19.95485
N°100 | 0.15 | 2.9 | 4.642619 | 42.42393 | 37.62122 |  | %S= | 46.106
N°200 | 0.075 | 2.3 | 3.682077 | 46.106 | 33.93914 |  | %F= | 33.93914
↓N°200 | - | 21.2 | 33.93914 | 80.04515 | 0
TOTAL |  | 50 | - | - | -
ESTUDIO Y PROYECTO PARA LA CONSTRUCCIÓN DEL COMPLEJO VIAL METROPOLITANO "TLAXCALA"

## CLASIFICACIÓN
Obra: | PUENTE ATIRANTADO |  |  |  | Descripción | CLASIFICACIÓN
Localización: | KM 30+191.48 |  |  |  | Fecha: | 2017-12-02
SPT: | 1 | Muestra N°: | 1 |  | Laboratorista: | ALH
Prueba N°: | 1 | Profundidad: | 0.00 m-4.00 m
Ecuación A
[8 empty] | Curva de fluidez |  | 20 | 0
[8 empty] | m | -16.65 | 100 | 58.4
[8 empty] | b | 96.35
Ecuación B
[10 empty] | 50 | 0
[10 empty] | 50 | 60
Lím sup. CL-ML
[10 empty] | 7 | 0
[10 empty] | 7 | 29
Lím inf. CL-ML
[10 empty] | 4 | 0
[10 empty] | 4 | 26
WL= | 42.75572 |  |  |  | CLASIFICACIÓN S.U.C.S.
WP= | 29.75831 |  |  |  | SM - ARENA LIMOSA CON GRAVA
IP | 12.99741
LÍMITE LÍQUIDO
Número de golpes | Tara No. | Peso de la tara (g) | Peso tara + suelo húmedo (g) | Peso tara + suelo seco (g) | Peso del agua (g) | Peso del suelo seco (g) | Contenido de agua (%)
29 | 1 | 8.952 | 13.274 | 12.05 | 1.224 | 3.098 | 39.50936
27 | 2 | 9.766 | 18.873 | 16.157 | 2.716 | 6.391 | 42.49726
23 | 3 | 8.843 | 15.556 | 13.504 | 2.052 | 4.661 | 44.02489
20 | 4 | 8.604 | 14.865 | 12.882 | 1.983 | 4.278 | 46.35344
LÍMITE PLÁSTICO
Tara No. | Peso de la tara | Peso tara + suelo húmedo (g) | Peso tara + suelo seco (g) | Peso del agua (g) | Peso del suelo seco (g) | Contenido de agua (%)
1 | 11.502 | 12.361 | 12.164 | 0.197 | 0.662 | 29.75831
CL
CH
ML
ESTUDIO Y PROYECTO PARA LA CONSTRUCCIÓN DEL COMPLEJO VIAL METROPOLITANO "TLAXCALA"