## GRANULOMETRÍA
Obra: | PUENTE ATIRANTADO |  |  |  |  | Descripción | GRANULOMETRÍA
Localización: | KM 30+191.48 |  |  |  |  | Fecha: | 2017-12-02
SPT: | 1 | Muestra N°: | 11 |  |  | Laboratorista: | ALH
Prueba N°: | 3 | Profundidad: | 8.00 m-9.60 m
CONTENIDO NATURAL DE AGUA
Tara No. | Peso de la tara | Peso tara + suelo húmedo (g) | Peso tara + suelo seco (g) | Peso del agua (g) | Peso del suelo seco (g) | Contenido de agua (%)
1 | 80.9 | 657.7 | 474.2 | 183.5 | 393.3 | 46.6565
GRANULOMETRÍA
Designación de la malla | Abertura nominal (mm) | Peso retenido (g) | Retenido (%) | Retenido acumulado (%) | Pasa (%) |  | COEFICIENTES DE UNIFORMIDAD Y CURVATURA
3
3" | 76.2 | 0 | 0 | 0 | 100 |  |  |  | 2
2" | 50.8 | 0 | 0 | 0 | 100 |  | D10= | 0
1" | 25.4 | 0 | 0 | 0 | 100 |  | D30= | 0
3/4" | 19.05 | 0 | 0 | 0 | 100 |  | D60= | 0
1/2" | 12.7 | 0 | 0 | 0 | 100 |  | CU= | NO DETERMINADO
3/8" | 9.525 | 0 | 0 | 0 | 100 |  | CC= | NO DETERMINADO
1/4" | 6.35 | 0 | 0 | 0 | 100
N°4 | 4.75 | 0.6 | 0.1525553 | 0.1525553 | 99.84744
N°10 | 2 | 0.6 | 1.198169 | 1.198169 | 98.64928 |  | PORCENTAJE DE RANGO DE TAMAÑOS
N°20 | 0.85 | 0.4 | 0.7987796 | 1.996949 | 97.8505
N°40 | 0.425 | 0.3 | 0.5990847 | 2.596034 | 97.25141
N°60 | 0.25 | 1.1 | 2.196644 | 4.792677 | 95.05477 |  | %G= | 0.1525553
N°100 | 0.15 | 2.2 | 4.393288 | 9.185965 | 90.66148 |  | %S= | 15.7759
N°200 | 0.075 | 3.3 | 6.589931 | 15.7759 | 84.07155 |  | %F= | 84.07155
↓N°200 | - | 42.1 | 84.07155 | 99.84744 | 0
TOTAL |  | 50 | - | - | -
ESTUDIO Y PROYECTO PARA LA CONSTRUCCIÓN DEL COMPLEJO VIAL METROPOLITANO "TLAXCALA"

## CLASIFICACIÓN
Obra: | PUENTE ATIRANTADO |  |  |  | Descripción | CLASIFICACIÓN
Localización: | KM 30+191.48 |  |  |  | Fecha: | 2017-12-02
SPT: | 1 | Muestra N°: | 11 |  | Laboratorista: | ALH
Prueba N°: | 3 | Profundidad: | 8.00 m-9.60 m
Ecuación A
[8 empty] | Curva de fluidez |  | 20 | 0
[8 empty] | m | -14.86 | 100 | 58.4
[8 empty] | b | 84.747
Ecuación B
[10 empty] | 50 | 0
[10 empty] | 50 | 60
Lím sup. CL-ML
[10 empty] | 7 | 0
[10 empty] | 7 | 29
Lím inf. CL-ML
[10 empty] | 4 | 0
[10 empty] | 4 | 26
WL= | 36.91451 |  |  |  | CLASIFICACIÓN S.U.C.S.
WP= | 27.49141 |  |  |  | ML - LIMO DE BAJA PLASTICIDAD CON ARENA
IP | 9.423096
LÍMITE LÍQUIDO
Número de golpes | Tara No. | Peso de la tara (g) | Peso tara + suelo húmedo (g) | Peso tara + suelo seco (g) | Peso del agua (g) | Peso del suelo seco (g) | Contenido de agua (%)
29 | 1 | 9.284 | 13.895 | 12.702 | 1.193 | 3.418 | 34.90345
26 | 2 | 8.29 | 13.941 | 12.438 | 1.503 | 4.148 | 36.23433
22 | 3 | 8.553 | 12.717 | 11.5621 | 1.1549 | 3.0091 | 38.38025
20 | 4 | 9.025 | 14.833 | 13.156 | 1.677 | 4.131 | 40.5955
LÍMITE PLÁSTICO
Tara No. | Peso de la tara | Peso tara + suelo húmedo (g) | Peso tara + suelo seco (g) | Peso del agua (g) | Peso del suelo seco (g) | Contenido de agua (%)
1 | 11.791 | 12.904 | 12.664 | 0.24 | 0.873 | 27.49141
CL
CH
ML
ESTUDIO Y PROYECTO PARA LA CONSTRUCCIÓN DEL COMPLEJO VIAL METROPOLITANO "TLAXCALA"