## GRANULOMETRÍA
Obra: | PUENTE ATIRANTADO |  |  |  |  | Descripción | GRANULOMETRÍA
Localización: | KM 30+191.48 |  |  |  |  | Fecha: | 2017-12-02
SPT: | 1 | Muestra N°: | 12 |  |  | Laboratorista: | ALH
Prueba N°: | 4 | Profundidad: | 9.60 m-10.80 m
CONTENIDO NATURAL DE AGUA
Tara No. | Peso de la tara | Peso tara + suelo húmedo (g) | Peso tara + suelo seco (g) | Peso del agua (g) | Peso del suelo seco (g) | Contenido de agua (%)
1 | 79.3 | 684 | 483.8 | 200.2 | 404.5 | 49.4932
GRANULOMETRÍA
Designación de la malla | Abertura nominal (mm) | Peso retenido (g) | Retenido (%) | Retenido acumulado (%) | Pasa (%) |  | COEFICIENTES DE UNIFORMIDAD Y CURVATURA
3
3" | 76.2 | 0 | 0 | 0 | 100 |  |  |  | 2
2" | 50.8 | 0 | 0 | 0 | 100 |  | D10= | 0
1" | 25.4 | 0 | 0 | 0 | 100 |  | D30= | 0
3/4" | 19.05 | 0 | 0 | 0 | 100 |  | D60= | 0
1/2" | 12.7 | 0 | 0 | 0 | 100 |  | CU= | NO DETERMINADO
3/8" | 9.525 | 0 | 0 | 0 | 100 |  | CC= | NO DETERMINADO
1/4" | 6.35 | 0 | 0 | 0 | 100
N°4 | 4.75 | 5.2 | 1.285538 | 1.285538 | 98.71446
N°10 | 2 | 0.2 | 0.3948578 | 0.3948578 | 98.3196 |  | PORCENTAJE DE RANGO DE TAMAÑOS
N°20 | 0.85 | 0.4 | 0.7897157 | 1.184574 | 97.52989
N°40 | 0.425 | 1 | 1.974289 | 3.158863 | 95.5556
N°60 | 0.25 | 1.8 | 3.553721 | 6.712583 | 92.00188 |  | %G= | 1.285538
N°100 | 0.15 | 2 | 3.948578 | 10.66116 | 88.0533 |  | %S= | 16.18917
N°200 | 0.075 | 2.8 | 5.52801 | 16.18917 | 82.52529 |  | %F= | 82.52529
↓N°200 | - | 41.8 | 82.52529 | 98.71446 | 0
TOTAL |  | 50 | - | - | -
ESTUDIO Y PROYECTO PARA LA CONSTRUCCIÓN DEL COMPLEJO VIAL METROPOLITANO "TLAXCALA"

## CLASIFICACIÓN
Obra: | PUENTE ATIRANTADO |  |  |  | Descripción | CLASIFICACIÓN
Localización: | KM 30+191.48 |  |  |  | Fecha: | 2017-12-02
SPT: | 1 | Muestra N°: | 12 |  | Laboratorista: | ALH
Prueba N°: | 4 | Profundidad: | 9.60 m-10.80 m
Ecuación A
[8 empty] | Curva de fluidez |  | 20 | 0
[8 empty] | m | -15.99 | 100 | 58.4
[8 empty] | b | 84.423
Ecuación B
[10 empty] | 50 | 0
[10 empty] | 50 | 60
Lím sup. CL-ML
[10 empty] | 7 | 0
[10 empty] | 7 | 29
Lím inf. CL-ML
[10 empty] | 4 | 0
[10 empty] | 4 | 26
WL= | 32.95318 |  |  |  | CLASIFICACIÓN S.U.C.S.
WP= | 25.29586 |  |  |  | ML - LIMO DE BAJA PLASTICIDAD CON ARENA
IP | 7.657318
LÍMITE LÍQUIDO
Número de golpes | Tara No. | Peso de la tara (g) | Peso tara + suelo húmedo (g) | Peso tara + suelo seco (g) | Peso del agua (g) | Peso del suelo seco (g) | Contenido de agua (%)
31 | 1 | 7.952 | 13.324 | 12.0979 | 1.2261 | 4.1459 | 29.5738
26 | 2 | 8.817 | 17.395 | 15.314 | 2.081 | 6.497 | 32.03017
23 | 3 | 8.543 | 15.826 | 13.95 | 1.876 | 5.407 | 34.69576
20 | 4 | 8.404 | 14.965 | 13.215 | 1.75 | 4.811 | 36.37497
LÍMITE PLÁSTICO
Tara No. | Peso de la tara | Peso tara + suelo húmedo (g) | Peso tara + suelo seco (g) | Peso del agua (g) | Peso del suelo seco (g) | Contenido de agua (%)
1 | 4.505 | 5.352 | 5.181 | 0.171 | 0.676 | 25.29586
CL
CH
ML
ESTUDIO Y PROYECTO PARA LA CONSTRUCCIÓN DEL COMPLEJO VIAL METROPOLITANO "TLAXCALA"