## GRANULOMETRÍA
Obra: | PUENTE ATIRANTADO |  |  |  |  | Descripción | GRANULOMETRÍA
Localización: | KM 30+191.48 |  |  |  |  | Fecha: | 2017-12-02
SPT: | 1 | Muestra N°: | 14 |  |  | Laboratorista: | ALH
Prueba N°: | 5 | Profundidad: | 10.80 m-11.40 m
CONTENIDO NATURAL DE AGUA
Tara No. | Peso de la tara | Peso tara + suelo húmedo (g) | Peso tara + suelo seco (g) | Peso del agua (g) | Peso del suelo seco (g) | Contenido de agua (%)
1 | 82.2 | 518.9 | 345.6 | 173.3 | 263.4 | 65.79347
GRANULOMETRÍA
Designación de la malla | Abertura nominal (mm) | Peso retenido (g) | Retenido (%) | Retenido acumulado (%) | Pasa (%) |  | COEFICIENTES DE UNIFORMIDAD Y CURVATURA
3
3" | 76.2 | 0 | 0 | 0 | 100 |  |  |  | 2
2" | 50.8 | 0 | 0 | 0 | 100 |  | D10= | 0
1" | 25.4 | 0 | 0 | 0 | 100 |  | D30= | 0
3/4" | 19.05 | 0 | 0 | 0 | 100 |  | D60= | 0
1/2" | 12.7 | 0 | 0 | 0 | 100 |  | CU= | NO DETERMINADO
3/8" | 9.525 | 0 | 0 | 0 | 100 |  | CC= | NO DETERMINADO
1/4" | 6.35 | 0 | 0 | 0 | 100
N°4 | 4.75 | 0 | 0 | 0 | 100
N°10 | 2 | 0 | 0 | 0 | 100 |  | PORCENTAJE DE RANGO DE TAMAÑOS
N°20 | 0.85 | 1.3 | 2.6 | 2.6 | 97.4
N°40 | 0.425 | 0.9 | 1.8 | 4.4 | 95.6
N°60 | 0.25 | 1.6 | 3.2 | 7.6 | 92.4 |  | %G= | 0
N°100 | 0.15 | 1.3 | 2.6 | 10.2 | 89.8 |  | %S= | 15.8
N°200 | 0.075 | 2.8 | 5.6 | 15.8 | 84.2 |  | %F= | 84.2
↓N°200 | - | 42.1 | 84.2 | 100 | 0
TOTAL |  | 50 | - | - | -
PROYECTO DE TRONCAL (INCLUYE LATERALES), PROYECTO DE DISTRIBUIDOR VIAL "EL MOLINITO" (INCLUYE UN PUENTE ATIRANTADO, UN PUENTE, UN PASO VEHICULAR Y UNA ESTRUCTURA PEATONAL), PROYECTO DE ENTRONQUE A DESNIVEL "BELÉN" (INCLUYE UN PASO VEHICULAR), PROYECTO DE DEPRIMIDO (INCLUYE CUATRO PASOS VEHICULARES) Y ESTUDIOS GENERALES PARA EL COMPLEJO VIAL.

## CLASIFICACIÓN
Obra: | PUENTE ATIRANTADO |  |  |  | Descripción | CLASIFICACIÓN
Localización: | KM 30+191.48 |  |  |  | Fecha: | 2017-12-02
SPT: | 1 | Muestra N°: | 14 |  | Laboratorista: | ALH
Prueba N°: | 5 | Profundidad: | 10.80 m-11.40 m
Ecuación A
[8 empty] | Curva de fluidez |  | 20 | 0
[8 empty] | m | -23.89 | 100 | 58.4
[8 empty] | b | 124.08
Ecuación B
[10 empty] | 50 | 0
[10 empty] | 50 | 60
Lím sup. CL-ML
[10 empty] | 7 | 0
[10 empty] | 7 | 29
Lím inf. CL-ML
[10 empty] | 4 | 0
[10 empty] | 4 | 26
WL= | 47.18106 |  |  |  | CLASIFICACIÓN S.U.C.S.
WP= | 32.55543 |  |  |  | ML - LIMO DE BAJA PLASTICIDAD CON ARENA
IP | 14.62563
LÍMITE LÍQUIDO
Número de golpes | Tara No. | Peso de la tara (g) | Peso tara + suelo húmedo (g) | Peso tara + suelo seco (g) | Peso del agua (g) | Peso del suelo seco (g) | Contenido de agua (%)
29 | 1 | 8.68 | 14.877 | 13.016 | 1.861 | 4.336 | 42.91974
26 | 2 | 7.89 | 13.922 | 11.982 | 1.94 | 4.092 | 47.40958
22 | 3 | 7.98 | 14.889 | 12.589 | 2.3 | 4.609 | 49.90236
20 | 4 | 8.234 | 13.987 | 12.008 | 1.979 | 3.774 | 52.43773
LÍMITE PLÁSTICO
Tara No. | Peso de la tara | Peso tara + suelo húmedo (g) | Peso tara + suelo seco (g) | Peso del agua (g) | Peso del suelo seco (g) | Contenido de agua (%)
1 | 8.372 | 9.508 | 9.229 | 0.279 | 0.857 | 32.55543
CL
CH
ML
ESTUDIO Y PROYECTO PARA LA CONSTRUCCIÓN DEL COMPLEJO VIAL METROPOLITANO "TLAXCALA"