## GRANULOMETRÍA
Obra: | PUENTE ATIRANTADO |  |  |  |  | Descripción | GRANULOMETRÍA
Localización: | KM 30+191.48 |  |  |  |  | Fecha: | 2017-12-02
SPT: | 1 | Muestra N°: | 15 |  |  | Laboratorista: | ALH
Prueba N°: | 6 | Profundidad: | 11.40 m-18.60 m
CONTENIDO NATURAL DE AGUA
Tara No. | Peso de la tara | Peso tara + suelo húmedo (g) | Peso tara + suelo seco (g) | Peso del agua (g) | Peso del suelo seco (g) | Contenido de agua (%)
1 | 80.9 | 657.7 | 474.2 | 183.5 | 393.3 | 46.6565
GRANULOMETRÍA
Designación de la malla | Abertura nominal (mm) | Peso retenido (g) | Retenido (%) | Retenido acumulado (%) | Pasa (%) |  | COEFICIENTES DE UNIFORMIDAD Y CURVATURA
3
3" | 76.2 | 0 | 0 | 0 | 100 |  |  |  | 2
2" | 50.8 | 0 | 0 | 0 | 100 |  | D10= | 0
1" | 25.4 | 0 | 0 | 0 | 100 |  | D30= | 0
3/4" | 19.05 | 0 | 0 | 0 | 100 |  | D60= | 0
1/2" | 12.7 | 0 | 0 | 0 | 100 |  | CU= | NO DETERMINADO
3/8" | 9.525 | 30 | 7.627765 | 7.627765 | 92.37223 |  | CC= | NO DETERMINADO
1/4" | 6.35 | 20.5 | 5.212306 | 12.84007 | 87.15993
N°4 | 4.75 | 12.3 | 3.127384 | 15.96745 | 84.03255
N°10 | 2 | 3.7 | 6.218408 | 6.218408 | 77.81414 |  | PORCENTAJE DE RANGO DE TAMAÑOS
N°20 | 0.85 | 2 | 3.361302 | 9.57971 | 74.45283
N°40 | 0.425 | 3.6 | 6.050343 | 15.63005 | 68.40249
N°60 | 0.25 | 6 | 10.08391 | 25.71396 | 58.31859 |  | %G= | 15.96745
N°100 | 0.15 | 10.8 | 18.15103 | 43.86499 | 40.16756 |  | %S= | 61.17569
N°200 | 0.075 | 10.3 | 17.3107 | 61.17569 | 22.85685 |  | %F= | 22.85685
↓N°200 | - | 13.6 | 22.85685 | 84.03255 | 0
TOTAL |  | 50 | - | - | -
ESTUDIO Y PROYECTO PARA LA CONSTRUCCIÓN DEL COMPLEJO VIAL METROPOLITANO "TLAXCALA"

## CLASIFICACIÓN
Obra: | PUENTE ATIRANTADO |  |  |  | Descripción | CLASIFICACIÓN
Localización: | KM 30+191.48 |  |  |  | Fecha: | 2017-12-02
SPT: | 1 | Muestra N°: | 15 |  | Laboratorista: | ALH
Prueba N°: | 6 | Profundidad: | 11.40 m-18.60 m
Ecuación A
[8 empty] | Curva de fluidez |  | 20 | 0
[8 empty] | m | -15.62 | 100 | 58.4
[8 empty] | b | 76.871
Ecuación B
[10 empty] | 50 | 0
[10 empty] | 50 | 60
Lím sup. CL-ML
[10 empty] | 7 | 0
[10 empty] | 7 | 29
Lím inf. CL-ML
[10 empty] | 4 | 0
[10 empty] | 4 | 26
WL= | 26.59216 |  |  |  | CLASIFICACIÓN S.U.C.S.
WP= | 24.1573 |  |  |  | SM - ARENA LIMOSA CON GRAVA
IP | 2.434856
LÍMITE LÍQUIDO
Número de golpes | Tara No. | Peso de la tara (g) | Peso tara + suelo húmedo (g) | Peso tara + suelo seco (g) | Peso del agua (g) | Peso del suelo seco (g) | Contenido de agua (%)
28 | 1 | 13.884 | 16.505 | 15.989 | 0.516 | 2.105 | 24.51306
26 | 2 | 13.529 | 17.782 | 16.89 | 0.892 | 3.361 | 26.53972
21 | 3 | 11.806 | 18.057 | 16.654 | 1.403 | 4.848 | 28.93977
18 | 4 | 13.933 | 16.224 | 15.67 | 0.554 | 1.737 | 31.89407
LÍMITE PLÁSTICO
Tara No. | Peso de la tara | Peso tara + suelo húmedo (g) | Peso tara + suelo seco (g) | Peso del agua (g) | Peso del suelo seco (g) | Contenido de agua (%)
1 | 14.212 | 15.538 | 15.28 | 0.258 | 1.068 | 24.1573
CL
CH
ML
ESTUDIO Y PROYECTO PARA LA CONSTRUCCIÓN DEL COMPLEJO VIAL METROPOLITANO "TLAXCALA"