## GRANULOMETRÍA
Obra: | PUENTE ATIRANTADO |  |  |  |  | Descripción | GRANULOMETRÍA
Localización: | KM 30+191.48 |  |  |  |  | Fecha: | 2017-12-02
SPT: | 1 | Muestra N°: | 6 |  |  | Laboratorista: | ALH
Prueba N°: | 2 | Profundidad: | 4.00 m-8.00 m
CONTENIDO NATURAL DE AGUA
Tara No. | Peso de la tara | Peso tara + suelo húmedo (g) | Peso tara + suelo seco (g) | Peso del agua (g) | Peso del suelo seco (g) | Contenido de agua (%)
1 | 64.5 | 318.7 | 286 | 32.7 | 221.5 | 14.76298
GRANULOMETRÍA
Designación de la malla | Abertura nominal (mm) | Peso retenido (g) | Retenido (%) | Retenido acumulado (%) | Pasa (%) |  | COEFICIENTES DE UNIFORMIDAD Y CURVATURA
3
3" | 76.2 | 0 | 0 | 0 | 100 |  |  |  | 2
2" | 50.8 | 0 | 0 | 0 | 100 |  | D10= | 0
1" | 25.4 | 0 | 0 | 0 | 100 |  | D30= | 0
3/4" | 19.05 | 0 | 0 | 0 | 100 |  | D60= | 0
1/2" | 12.7 | 0 | 0 | 0 | 100 |  | CU= | NO DETERMINADO
3/8" | 9.525 | 25 | 11.28668 | 11.28668 | 88.71332 |  | CC= | NO DETERMINADO
1/4" | 6.35 | 22.2 | 10.02257 | 21.30926 | 78.69074
N°4 | 4.75 | 10 | 4.514673 | 25.82393 | 74.17607
N°10 | 2 | 0.6 | 0.8901129 | 0.8901129 | 73.28596 |  | PORCENTAJE DE RANGO DE TAMAÑOS
N°20 | 0.85 | 0.6 | 0.8901129 | 1.780226 | 72.39585
N°40 | 0.425 | 2.4 | 3.560451 | 5.340677 | 68.8354
N°60 | 0.25 | 3.3 | 4.895621 | 10.2363 | 63.93977 |  | %G= | 25.82393
N°100 | 0.15 | 3 | 4.450564 | 14.68686 | 59.48921 |  | %S= | 23.29129
N°200 | 0.075 | 5.8 | 8.604424 | 23.29129 | 50.88479 |  | %F= | 50.88479
↓N°200 | - | 34.3 | 50.88479 | 74.17607 | 0
TOTAL |  | 50 | - | - | -
ESTUDIO Y PROYECTO PARA LA CONSTRUCCIÓN DEL COMPLEJO VIAL METROPOLITANO "TLAXCALA"

## CLASIFICACIÓN
Obra: | PUENTE ATIRANTADO |  |  |  | Descripción | CLASIFICACIÓN
Localización: | KM 30+191.48 |  |  |  | Fecha: | 2017-12-02
SPT: | 1 | Muestra N°: | 6 |  | Laboratorista: | ALH
Prueba N°: | 2 | Profundidad: | 4.00 m-8.00 m
Ecuación A
[8 empty] | Curva de fluidez |  | 20 | 0
[8 empty] | m | -16.69 | 100 | 58.4
[8 empty] | b | 96.023
Ecuación B
[10 empty] | 50 | 0
[10 empty] | 50 | 60
Lím sup. CL-ML
[10 empty] | 7 | 0
[10 empty] | 7 | 29
Lím inf. CL-ML
[10 empty] | 4 | 0
[10 empty] | 4 | 26
WL= | 42.29996 |  |  |  | CLASIFICACIÓN S.U.C.S.
WP= | 28.88655 |  |  |  | ML - LIMO DE BAJA PLASTICIDAD CON GRAVA
IP | 13.41341
LÍMITE LÍQUIDO
Número de golpes | Tara No. | Peso de la tara (g) | Peso tara + suelo húmedo (g) | Peso tara + suelo seco (g) | Peso del agua (g) | Peso del suelo seco (g) | Contenido de agua (%)
29 | 1 | 8.398 | 11.452 | 10.592 | 0.86 | 2.194 | 39.19781
27 | 2 | 9.998 | 18.736 | 16.152 | 2.584 | 6.154 | 41.98895
22 | 3 | 8.685 | 16.887 | 14.384 | 2.503 | 5.699 | 43.91999
19 | 4 | 8.937 | 11.834 | 10.907 | 0.927 | 1.97 | 47.05584
LÍMITE PLÁSTICO
Tara No. | Peso de la tara | Peso tara + suelo húmedo (g) | Peso tara + suelo seco (g) | Peso del agua (g) | Peso del suelo seco (g) | Contenido de agua (%)
1 | 18.239 | 19.466 | 19.191 | 0.275 | 0.952 | 28.88655
CL
CH
ML
ESTUDIO Y PROYECTO PARA LA CONSTRUCCIÓN DEL COMPLEJO VIAL METROPOLITANO "TLAXCALA"