## GRANULOMETRÍA
Obra: | PUENTE ENTRONQUE MOLINITO |  |  |  |  | Descripción | GRANULOMETRÍA
Localización: | KM 28+980 |  |  |  |  | Fecha: | 2017-12-05
SPT: | 2 | Muestra N°: | 1 |  |  | Laboratorista: | ABJ
Prueba N°: | 1 | Profundidad: | 0.60 -1.20 m
CONTENIDO NATURAL DE AGUA
Tara No. | Peso de la tara | Peso tara + suelo húmedo (g) | Peso tara + suelo seco (g) | Peso del agua (g) | Peso del suelo seco (g) | Contenido de agua (%)
1 | 80.6 | 466.4 | 417.8 | 48.6 | 337.2 | 14.41281
GRANULOMETRÍA
Designación de la malla | Abertura nominal (mm) | Peso retenido (g) | Retenido (%) | Retenido acumulado (%) | Pasa (%) |  | COEFICIENTES DE UNIFORMIDAD Y CURVATURA
3
3" | 76.2 | 0 | 0 | 0 | 100 |  |  |  | 2
2" | 50.8 | 0 | 0 | 0 | 100 |  | D10= | 0
1" | 25.4 | 0 | 0 | 0 | 100 |  | D30= | 0
3/4" | 19.05 | 0 | 0 | 0 | 100 |  | D60= | 0
1/2" | 12.7 | 0 | 0 | 0 | 100 |  | CU= | NO DETERMINADO
3/8" | 9.525 | 0 | 0 | 0 | 100 |  | CC= | NO DETERMINADO
1/4" | 6.35 | 0 | 0 | 0 | 100
N°4 | 4.75 | 4.9 | 1.453144 | 1.453144 | 98.54686
N°10 | 2 | 0.1 | 0.1970937 | 0.1970937 | 98.34976 |  | PORCENTAJE DE RANGO DE TAMAÑOS
N°20 | 0.85 | 0.35 | 0.689828 | 0.8869217 | 97.65993
N°40 | 0.425 | 1.36 | 2.680474 | 3.567396 | 94.97946
N°60 | 0.25 | 3.59 | 7.075664 | 10.64306 | 87.9038 |  | %G= | 1.453144
N°100 | 0.15 | 8.34 | 16.43762 | 27.08068 | 71.46618 |  | %S= | 53.01821
N°200 | 0.075 | 13.16 | 25.93753 | 53.01821 | 45.52865 |  | %F= | 45.52865
↓N°200 | - | 23.1 | 45.52865 | 98.54686 | 0
TOTAL |  | 50 | - | - | -
ESTUDIO Y PROYECTO PARA LA CONSTRUCCIÓN DEL COMPLEJO VIAL METROPOLITANO "TLAXCALA"

## CLASIFICACIÓN
Obra: | PUENTE ENTRONQUE MOLINITO |  |  |  | Descripción | CLASIFICACIÓN
Localización: | KM 28+980 |  |  |  | Fecha: | 2017-12-05
SPT: | 2 | Muestra N°: | 1 |  | Laboratorista: | ABJ
Prueba N°: | 1 | Profundidad: | 0.60 -1.20 m
Ecuación A
[8 empty] | Curva de fluidez |  | 20 | 0
[8 empty] | m | -8.617 | 100 | 58.4
[8 empty] | b | 55.155
Ecuación B
[10 empty] | 50 | 0
[10 empty] | 50 | 60
Lím sup. CL-ML
[10 empty] | 7 | 0
[10 empty] | 7 | 29
Lím inf. CL-ML
[10 empty] | 4 | 0
[10 empty] | 4 | 26
WL= | 27.41795 |  |  |  | CLASIFICACIÓN S.U.C.S.
WP= | 23.67688 |  |  |  | SM- ARENA LIMOSA
IP | 3.741067
LÍMITE LÍQUIDO
Número de golpes | Tara No. | Peso de la tara (g) | Peso tara + suelo húmedo (g) | Peso tara + suelo seco (g) | Peso del agua (g) | Peso del suelo seco (g) | Contenido de agua (%)
32 | 1 | 12.654 | 15.874 | 15.229 | 0.645 | 2.575 | 25.04854
29 | 2 | 13.345 | 16.032 | 15.469 | 0.563 | 2.124 | 26.50659
22 | 3 | 13.432 | 16.427 | 15.766 | 0.661 | 2.334 | 28.32048
19 | 4 | 13.0296 | 16.483 | 15.689 | 0.794 | 2.6594 | 29.85636
LÍMITE PLÁSTICO
Tara No. | Peso de la tara | Peso tara + suelo húmedo (g) | Peso tara + suelo seco (g) | Peso del agua (g) | Peso del suelo seco (g) | Contenido de agua (%)
1 | 8.7 | 9.144 | 9.059 | 0.085 | 0.359 | 23.67688
CL
CH
ML
ESTUDIO Y PROYECTO PARA LA CONSTRUCCIÓN DEL COMPLEJO VIAL METROPOLITANO "TLAXCALA"