## GRANULOMETRÍA
Obra: | PUENTE ENTRONQUE MOLINITO |  |  |  |  | Descripción | GRANULOMETRÍA
Localización: | KM 28+980 |  |  |  |  | Fecha: | 2017-12-05
SPT: | 2 | Muestra N°: | 22-23 |  |  | Laboratorista: | ABJ
Prueba N°: | 9 | Profundidad: | 14.80 - 15.55 m
CONTENIDO NATURAL DE AGUA
Tara No. | Peso de la tara | Peso tara + suelo húmedo (g) | Peso tara + suelo seco (g) | Peso del agua (g) | Peso del suelo seco (g) | Contenido de agua (%)
1 | 71.4 | 452.9 | 398.6 | 54.3 | 327.2 | 16.59535
GRANULOMETRÍA
Designación de la malla | Abertura nominal (mm) | Peso retenido (g) | Retenido (%) | Retenido acumulado (%) | Pasa (%) |  | COEFICIENTES DE UNIFORMIDAD Y CURVATURA
3
3" | 76.2 | 0 | 0 | 0 | 100 |  |  |  | 2
2" | 50.8 | 0 | 0 | 0 | 100 |  | D10= | 0
1" | 25.4 | 0 | 0 | 0 | 100 |  | D30= | 0
3/4" | 19.05 | 0 | 0 | 0 | 100 |  | D60= | 0
1/2" | 12.7 | 0 | 0 | 0 | 100 |  | CU= | NO DETERMINADO
3/8" | 9.525 | 40.36 | 12.33496 | 12.33496 | 87.66504 |  | CC= | NO DETERMINADO
1/4" | 6.35 | 30.25 | 9.24511 | 21.58007 | 78.41993
N°4 | 4.75 | 32.69 | 9.990831 | 31.5709 | 68.4291
N°10 | 2 | 10.2 | 13.95954 | 13.95954 | 54.46956 |  | PORCENTAJE DE RANGO DE TAMAÑOS
N°20 | 0.85 | 6.78 | 9.278985 | 23.23852 | 45.19057
N°40 | 0.425 | 6.52 | 8.923154 | 32.16167 | 36.26742
N°60 | 0.25 | 5.62 | 7.69143 | 39.85311 | 28.57599 |  | %G= | 31.5709
N°100 | 0.15 | 5.92 | 8.102005 | 47.95511 | 20.47399 |  | %S= | 54.25059
N°200 | 0.075 | 4.6 | 6.295477 | 54.25059 | 14.17851 |  | %F= | 14.17851
↓N°200 | - | 10.36 | 14.17851 | 68.4291 | 0
TOTAL |  | 50 | - | - | -
ESTUDIO Y PROYECTO PARA LA CONSTRUCCIÓN DEL COMPLEJO VIAL METROPOLITANO "TLAXCALA"

## CLASIFICACIÓN
Obra: | PUENTE ENTRONQUE MOLINITO |  |  |  | Descripción | CLASIFICACIÓN
Localización: | KM 28+980 |  |  |  | Fecha: | 2017-12-05
SPT: | 2 | Muestra N°: | 22-23 |  | Laboratorista: | ABJ
Prueba N°: | 9 | Profundidad: | 14.80 - 15.55 m
Ecuación A
[8 empty] | Curva de fluidez |  | 20 | 0
[8 empty] | m | -10.23 | 100 | 58.4
[8 empty] | b | 59.381
Ecuación B
[10 empty] | 50 | 0
[10 empty] | 50 | 60
Lím sup. CL-ML
[10 empty] | 7 | 0
[10 empty] | 7 | 29
Lím inf. CL-ML
[10 empty] | 4 | 0
[10 empty] | 4 | 26
WL= | 26.4519 |  |  |  | CLASIFICACIÓN S.U.C.S.
WP= | 22.44898 |  |  |  | SM- ARENA LIMOSA CON GRAVA
IP | 4.002921
LÍMITE LÍQUIDO
Número de golpes | Tara No. | Peso de la tara (g) | Peso tara + suelo húmedo (g) | Peso tara + suelo seco (g) | Peso del agua (g) | Peso del suelo seco (g) | Contenido de agua (%)
30 | 1 | 102.82 | 105.147 | 104.696 | 0.451 | 1.876 | 24.04051
28 | 2 | 101.13 | 104.012 | 103.42 | 0.592 | 2.29 | 25.85153
23 | 3 | 103.51 | 105.665 | 105.2 | 0.465 | 1.69 | 27.51479
18 | 4 | 103.42 | 105.134 | 104.742 | 0.392 | 1.322 | 29.65204
LÍMITE PLÁSTICO
Tara No. | Peso de la tara | Peso tara + suelo húmedo (g) | Peso tara + suelo seco (g) | Peso del agua (g) | Peso del suelo seco (g) | Contenido de agua (%)
1 | 10.99 | 11.71 | 11.578 | 0.132 | 0.588 | 22.44898
CL
CH
ML
ESTUDIO Y PROYECTO PARA LA CONSTRUCCIÓN DEL COMPLEJO VIAL METROPOLITANO "TLAXCALA"