## GRANULOMETRÍA
Obra: | PUENTE ENTRONQUE MOLINITO |  |  |  |  | Descripción | GRANULOMETRÍA
Localización: | KM 28+980 |  |  |  |  | Fecha: | 2017-12-05
SPT: | 2 | Muestra N°: | 3 |  |  | Laboratorista: | ABJ
Prueba N°: | 2 | Profundidad: | 1.80 -2.40 m
CONTENIDO NATURAL DE AGUA
Tara No. | Peso de la tara | Peso tara + suelo húmedo (g) | Peso tara + suelo seco (g) | Peso del agua (g) | Peso del suelo seco (g) | Contenido de agua (%)
1 | 78.1 | 520.6 | 441.8 | 78.8 | 363.7 | 21.66621
GRANULOMETRÍA
Designación de la malla | Abertura nominal (mm) | Peso retenido (g) | Retenido (%) | Retenido acumulado (%) | Pasa (%) |  | COEFICIENTES DE UNIFORMIDAD Y CURVATURA
3
3" | 76.2 | 0 | 0 | 0 | 100 |  |  |  | 2
2" | 50.8 | 0 | 0 | 0 | 100 |  | D10= | 0
1" | 25.4 | 0 | 0 | 0 | 100 |  | D30= | 0
3/4" | 19.05 | 0 | 0 | 0 | 100 |  | D60= | 0
1/2" | 12.7 | 0 | 0 | 0 | 100 |  | CU= | NO DETERMINADO
3/8" | 9.525 | 0 | 0 | 0 | 100 |  | CC= | NO DETERMINADO
1/4" | 6.35 | 0 | 0 | 0 | 100
N°4 | 4.75 | 5.7 | 1.567226 | 1.567226 | 98.43277
N°10 | 2 | 2.26 | 4.449161 | 4.449161 | 93.98361 |  | PORCENTAJE DE RANGO DE TAMAÑOS
N°20 | 0.85 | 3.24 | 6.378444 | 10.82761 | 87.60517
N°40 | 0.425 | 8.25 | 16.24141 | 27.06901 | 71.36376
N°60 | 0.25 | 11.03 | 21.71427 | 48.78328 | 49.64949 |  | %G= | 1.567226
N°100 | 0.15 | 7.36 | 14.4893 | 63.27259 | 35.16019 |  | %S= | 76.02947
N°200 | 0.075 | 6.48 | 12.75689 | 76.02947 | 22.4033 |  | %F= | 22.4033
↓N°200 | - | 11.38 | 22.4033 | 98.43277 | 0
TOTAL |  | 50 | - | - | -
ESTUDIO Y PROYECTO PARA LA CONSTRUCCIÓN DEL COMPLEJO VIAL METROPOLITANO "TLAXCALA"

## CLASIFICACIÓN
Obra: | PUENTE ENTRONQUE MOLINITO |  |  |  | Descripción | CLASIFICACIÓN
Localización: | KM 28+980 |  |  |  | Fecha: | 2017-12-05
SPT: | 2 | Muestra N°: | 3 |  | Laboratorista: | ABJ
Prueba N°: | 2 | Profundidad: | 1.80 -2.40 m
Ecuación A
[8 empty] | Curva de fluidez |  | 20 | 0
[8 empty] | m | -9.905 | 100 | 58.4
[8 empty] | b | 59.39
Ecuación B
[10 empty] | 50 | 0
[10 empty] | 50 | 60
Lím sup. CL-ML
[10 empty] | 7 | 0
[10 empty] | 7 | 29
Lím inf. CL-ML
[10 empty] | 4 | 0
[10 empty] | 4 | 26
WL= | 27.50703 |  |  |  | CLASIFICACIÓN S.U.C.S.
WP= | 22.3092 |  |  |  | SM- ARENA LIMOSA
IP | 5.197837
LÍMITE LÍQUIDO
Número de golpes | Tara No. | Peso de la tara (g) | Peso tara + suelo húmedo (g) | Peso tara + suelo seco (g) | Peso del agua (g) | Peso del suelo seco (g) | Contenido de agua (%)
35 | 1 | 13.984 | 17.534 | 16.854 | 0.68 | 2.87 | 23.69338
30 | 2 | 13.934 | 17.374 | 16.654 | 0.72 | 2.72 | 26.47059
24 | 3 | 12.032 | 17.403 | 16.238 | 1.165 | 4.206 | 27.69853
21 | 4 | 13.764 | 17.591 | 16.727 | 0.864 | 2.963 | 29.15964
LÍMITE PLÁSTICO
Tara No. | Peso de la tara | Peso tara + suelo húmedo (g) | Peso tara + suelo seco (g) | Peso del agua (g) | Peso del suelo seco (g) | Contenido de agua (%)
1 | 13.945 | 15.195 | 14.967 | 0.228 | 1.022 | 22.3092
CL
CH
ML
ESTUDIO Y PROYECTO PARA LA CONSTRUCCIÓN DEL COMPLEJO VIAL METROPOLITANO "TLAXCALA"