## GRANULOMETRÍA
Obra: | PUENTE ENTRONQUE MOLINITO |  |  |  |  | Descripción | GRANULOMETRÍA
Localización: | KM 28+980 |  |  |  |  | Fecha: | 2017-12-05
SPT: | 2 | Muestra N°: | 6 |  |  | Laboratorista: | ABJ
Prueba N°: | 3 | Profundidad: | 5.20 - 5.80 m
CONTENIDO NATURAL DE AGUA
Tara No. | Peso de la tara | Peso tara + suelo húmedo (g) | Peso tara + suelo seco (g) | Peso del agua (g) | Peso del suelo seco (g) | Contenido de agua (%)
1 | 65.4 | 626.4 | 522.1 | 104.3 | 456.7 | 22.83775
GRANULOMETRÍA
Designación de la malla | Abertura nominal (mm) | Peso retenido (g) | Retenido (%) | Retenido acumulado (%) | Pasa (%) |  | COEFICIENTES DE UNIFORMIDAD Y CURVATURA
3
3" | 76.2 | 0 | 0 | 0 | 100 |  |  |  | 2
2" | 50.8 | 0 | 0 | 0 | 100 |  | D10= | 0
1" | 25.4 | 0 | 0 | 0 | 100 |  | D30= | 0
3/4" | 19.05 | 0 | 0 | 0 | 100 |  | D60= | 0
1/2" | 12.7 | 0 | 0 | 0 | 100 |  | CU= | NO DETERMINADO
3/8" | 9.525 | 0 | 0 | 0 | 100 |  | CC= | NO DETERMINADO
1/4" | 6.35 | 0 | 0 | 0 | 100
N°4 | 4.75 | 8.15 | 1.784541 | 1.784541 | 98.21546
N°10 | 2 | 1.1 | 2.16074 | 2.16074 | 96.05472 |  | PORCENTAJE DE RANGO DE TAMAÑOS
N°20 | 0.85 | 2.9 | 5.696497 | 7.857237 | 90.35822
N°40 | 0.425 | 11.1 | 21.80383 | 29.66107 | 68.55439
N°60 | 0.25 | 12.1 | 23.76814 | 53.42921 | 44.78625 |  | %G= | 1.784541
N°100 | 0.15 | 7.48 | 14.69303 | 68.12224 | 30.09322 |  | %S= | 76.68663
N°200 | 0.075 | 4.36 | 8.564388 | 76.68663 | 21.52883 |  | %F= | 21.52883
↓N°200 | - | 10.96 | 21.52883 | 98.21546 | 0
TOTAL |  | 50 | - | - | -
ESTUDIO Y PROYECTO PARA LA CONSTRUCCIÓN DEL COMPLEJO VIAL METROPOLITANO "TLAXCALA"

## CLASIFICACIÓN
Obra: | PUENTE ENTRONQUE MOLINITO |  |  |  | Descripción | CLASIFICACIÓN
Localización: | KM 28+980 |  |  |  | Fecha: | 2017-12-05
SPT: | 2 | Muestra N°: | 6 |  | Laboratorista: | ABJ
Prueba N°: | 3 | Profundidad: | 5.20 - 5.80 m
Ecuación A
[8 empty] | Curva de fluidez |  | 20 | 0
[8 empty] | m | -12.62 | 100 | 58.4
[8 empty] | b | 65.035
Ecuación B
[10 empty] | 50 | 0
[10 empty] | 50 | 60
Lím sup. CL-ML
[10 empty] | 7 | 0
[10 empty] | 7 | 29
Lím inf. CL-ML
[10 empty] | 4 | 0
[10 empty] | 4 | 26
WL= | 24.41279 |  |  |  | CLASIFICACIÓN S.U.C.S.
WP= | 22.82958 |  |  |  | SM- ARENA LIMOSA
IP | 1.583205
LÍMITE LÍQUIDO
Número de golpes | Tara No. | Peso de la tara (g) | Peso tara + suelo húmedo (g) | Peso tara + suelo seco (g) | Peso del agua (g) | Peso del suelo seco (g) | Contenido de agua (%)
30 | 1 | 8.318 | 11.051 | 10.559 | 0.492 | 2.241 | 21.95448
27 | 2 | 8.42 | 13.321 | 12.402 | 0.919 | 3.982 | 23.07885
22 | 3 | 8.739 | 12.872 | 11.994 | 0.878 | 3.255 | 26.97389
17 | 4 | 7.98 | 11.847 | 10.982 | 0.865 | 3.002 | 28.81412
LÍMITE PLÁSTICO
Tara No. | Peso de la tara | Peso tara + suelo húmedo (g) | Peso tara + suelo seco (g) | Peso del agua (g) | Peso del suelo seco (g) | Contenido de agua (%)
1 | 4.502 | 5.266 | 5.124 | 0.142 | 0.622 | 22.82958
CL
CH
ML
ESTUDIO Y PROYECTO PARA LA CONSTRUCCIÓN DEL COMPLEJO VIAL METROPOLITANO "TLAXCALA"